## MC7800
onsemi
9/22/2024
基本パーツ | 注文可能なパーツ | ステータス | ハロゲンフリー | 鉛フリー | Mold Compound-Black | [9 empty] | リードフレーム | [5 empty] | ダイアタッチ |  |  | 外部端子処理 |  | ペレット |  | Wire Bond - Cu |  | 合計
[5 empty] | Epoxy resin[%] | Metal Hydroxide[%] | フェノール樹脂[%] | Ortho Cresol Novolac Resin[%] | Carbon Black (C)[%] | Aluminum Hydroxide (Al(OH)3)[%] | Fused Silica (SiO2)[%] | Ortho-Cresol Novolac Resin[%] | Phenolic Resin (Novolac)[%] | 重さ[mg] | Silver (Ag)[%] | Nickel (Ni)[%] | Iron (Fe)[%] | Copper (Cu)[%] | Phosphorus (P)[%] | 重さ[mg] | Lead (Pb)[%] | Tin (Sn)[%] | 重さ[mg] | Tin (Sn)[%] | 重さ[mg] | Silicon (Si)[%] | 重さ[mg] | Copper (Cu)[%] | 重さ[mg] | 重さ[mg]
[5 empty] | proprietary data | proprietary data | proprietary data | 29690-82-2 | 1333-86-4 | 21645-51-2 | 60676-86-0 | 29690-82-2 | 9003-35-4 | n/a | 7440-22-4 | 7440-02-0 | 7439-89-6 | 7440-50-8 | 7723-14-0 | n/a | 7439-92-1 | 7440-31-5 | n/a | 7440-31-5 | n/a | 7440-21-3 | n/a | 7440-50-8 | n/a | n/a
MC7800 | MC7805ABD2TG | 最終発送 | Yes | No | 5 | 0 | 5 | 2 | 0.5 | 0 | 87.5 | 0 | 0 | 529.31 | 0 | 0.3 | 0 | 99.7 | 0 | 340.51 | 95 | 5 | 11.31 | 100 | 27.15 | 100 | 0.19 | 100 | 0.74 | 909.21
MC7800 | MC7805ABD2TR4G | アクティブ | Yes | No | 5 | 0 | 5 | 2 | 0.5 | 0 | 87.5 | 0 | 0 | 529.31 | 0 | 0.3 | 0 | 99.7 | 0 | 340.51 | 95 | 5 | 11.31 | 100 | 27.15 | 100 | 0.19 | 100 | 0.74 | 909.21
MC7800 | MC7805ABTG | アクティブ | Yes | No | 0 | 4.7 | 0 | 0 | 0.3 | 0 | 80 | 10 | 5 | 644 | 0.005 | 0 | 0.1 | 99.862 | 0.033 | 677.24 | 90 | 10 | 0.21 | 100 | 42.4 | 100 | 1.61 | 100 | 0.15 | 1365.61
MC7800 | MC7805ACD2TG | アクティブ | Yes | No | 5 | 0 | 5 | 2 | 0.5 | 0 | 87.5 | 0 | 0 | 529.31 | 0 | 0.3 | 0 | 99.7 | 0 | 340.51 | 95 | 5 | 11.31 | 100 | 27.15 | 100 | 0.19 | 100 | 0.74 | 909.21
MC7800 | MC7805ACD2TR4G | アクティブ | Yes | No | 5 | 0 | 5 | 2 | 0.5 | 0 | 87.5 | 0 | 0 | 529.31 | 0 | 0.3 | 0 | 99.7 | 0 | 340.51 | 95 | 5 | 11.31 | 100 | 27.15 | 100 | 0.19 | 100 | 0.74 | 909.21
MC7800 | MC7805ACTG | アクティブ | Yes | No | 0 | 0 | 6 | 10 | 0.5 | 7.5 | 76 | 0 | 0 | 644 | 0 | 0.05 | 0.1 | 99.82 | 0.03 | 677.24 | 95 | 5 | 0.21 | 100 | 42.4 | 100 | 1.61 | 100 | 0.15 | 1365.61
MC7800 | MC7805BD2TG | アクティブ | Yes | No | 5 | 0 | 5 | 2 | 0.5 | 0 | 87.5 | 0 | 0 | 529.31 | 0 | 0.3 | 0 | 99.7 | 0 | 340.51 | 95 | 5 | 11.31 | 100 | 27.15 | 100 | 0.19 | 100 | 0.74 | 909.21
MC7800 | MC7805BD2TR4G | アクティブ | Yes | No | 5 | 0 | 5 | 2 | 0.5 | 0 | 87.5 | 0 | 0 | 529.31 | 0 | 0.3 | 0 | 99.7 | 0 | 340.51 | 95 | 5 | 11.31 | 100 | 27.15 | 100 | 0.19 | 100 | 0.74 | 909.21
MC7800 | MC7805BDTG | アクティブ | Yes | No | 0 | 0 | 8 | 8 | 0.5 | 0 | 83.5 | 0 | 0 | 129.65 | 0 | 0.2 | 0 | 99.8 | 0 | 214.64 | 95 | 5 | 1.4 | 100 | 3.73 | 100 | 0.2 | 100 | 1.37 | 350.99
MC7800 | MC7805BDTRKG | アクティブ | Yes | No | 0 | 0 | 8 | 8 | 0.5 | 0 | 83.5 | 0 | 0 | 129.65 | 0 | 0.2 | 0 | 99.8 | 0 | 214.64 | 95 | 5 | 1.4 | 100 | 3.73 | 100 | 0.2 | 100 | 1.37 | 350.99
MC7800 | MC7805BTG | アクティブ | Yes | No | 0 | 4.7 | 0 | 0 | 0.3 | 0 | 80 | 10 | 5 | 644 | 0.005 | 0 | 0.1 | 99.862 | 0.033 | 677.24 | 90 | 10 | 0.21 | 100 | 42.4 | 100 | 1.61 | 100 | 0.15 | 1365.61
MC7800 | MC7805CD2TG | アクティブ | Yes | No | 5 | 0 | 5 | 2 | 0.5 | 0 | 87.5 | 0 | 0 | 529.31 | 0 | 0.3 | 0 | 99.7 | 0 | 340.51 | 95 | 5 | 11.31 | 100 | 27.15 | 100 | 0.19 | 100 | 0.74 | 909.21
MC7800 | MC7805CD2TR4G | アクティブ | Yes | No | 5 | 0 | 5 | 2 | 0.5 | 0 | 87.5 | 0 | 0 | 529.31 | 0 | 0.3 | 0 | 99.7 | 0 | 340.51 | 95 | 5 | 11.31 | 100 | 27.15 | 100 | 0.19 | 100 | 0.74 | 909.21
MC7800 | MC7805CDTG | アクティブ | Yes | No | 0 | 0 | 8 | 8 | 0.5 | 0 | 83.5 | 0 | 0 | 129.65 | 0 | 0.2 | 0 | 99.8 | 0 | 214.64 | 95 | 5 | 1.4 | 100 | 3.73 | 100 | 0.2 | 100 | 1.37 | 350.99
MC7800 | MC7805CDTRKG | アクティブ | Yes | No | 0 | 0 | 8 | 8 | 0.5 | 0 | 83.5 | 0 | 0 | 129.65 | 0 | 0.2 | 0 | 99.8 | 0 | 214.64 | 95 | 5 | 1.4 | 100 | 3.73 | 100 | 0.2 | 100 | 1.37 | 350.99
MC7800 | MC7805CTG | アクティブ | Yes | No | 0 | 0 | 6 | 10 | 0.5 | 7.5 | 76 | 0 | 0 | 644 | 0 | 0.05 | 0.1 | 99.82 | 0.03 | 677.24 | 95 | 5 | 0.21 | 100 | 42.4 | 100 | 1.61 | 100 | 0.15 | 1365.61
MC7800 | MC7806BD2TG | 最終発送 | Yes | No | 5 | 0 | 5 | 2 | 0.5 | 0 | 87.5 | 0 | 0 | 529.31 | 0 | 0.3 | 0 | 99.7 | 0 | 340.51 | 95 | 5 | 11.31 | 100 | 27.15 | 100 | 0.19 | 100 | 0.74 | 909.21
MC7800 | MC7806CTG | 最終発送 | Yes | No | 0 | 4.7 | 0 | 0 | 0.3 | 0 | 80 | 10 | 5 | 644 | 0.005 | 0 | 0.1 | 99.862 | 0.033 | 677.24 | 90 | 10 | 0.21 | 100 | 42.4 | 100 | 1.61 | 100 | 0.15 | 1365.61
MC7800 | MC7808ABD2TR4G | 最終発送 | Yes | No | 5 | 0 | 5 | 2 | 0.5 | 0 | 87.5 | 0 | 0 | 529.31 | 0 | 0.3 | 0 | 99.7 | 0 | 340.51 | 95 | 5 | 11.31 | 100 | 27.15 | 100 | 0.19 | 100 | 0.74 | 909.21
MC7800 | MC7808CTG | アクティブ | Yes | No | 0 | 0 | 6 | 10 | 0.5 | 7.5 | 76 | 0 | 0 | 644 | 0 | 0.05 | 0.1 | 99.82 | 0.03 | 677.24 | 95 | 5 | 0.21 | 100 | 42.4 | 100 | 1.61 | 100 | 0.15 | 1365.61
MC7800 | MC7809ACTG | 最終発送 | Yes | No | 0 | 0 | 6 | 10 | 0.5 | 7.5 | 76 | 0 | 0 | 644 | 0 | 0.05 | 0.1 | 99.82 | 0.03 | 677.24 | 95 | 5 | 0.21 | 100 | 42.4 | 100 | 1.61 | 100 | 0.15 | 1365.61
MC7800 | MC7809CD2TR4G | 最終発送 | Yes | No | 5 | 0 | 5 | 2 | 0.5 | 0 | 87.5 | 0 | 0 | 529.31 | 0 | 0.3 | 0 | 99.7 | 0 | 340.51 | 95 | 5 | 11.31 | 100 | 27.15 | 100 | 0.19 | 100 | 0.74 | 909.21
MC7800 | MC7809CTG | アクティブ | Yes | No | 0 | 4.7 | 0 | 0 | 0.3 | 0 | 80 | 10 | 5 | 644 | 0.005 | 0 | 0.1 | 99.862 | 0.033 | 677.24 | 90 | 10 | 0.21 | 100 | 42.4 | 100 | 1.61 | 100 | 0.15 | 1365.61
MC7800 | MC7812ABD2TR4G | アクティブ | Yes | No | 5 | 0 | 5 | 2 | 0.5 | 0 | 87.5 | 0 | 0 | 529.31 | 0 | 0.3 | 0 | 99.7 | 0 | 340.51 | 95 | 5 | 11.31 | 100 | 27.15 | 100 | 0.19 | 100 | 0.74 | 909.21
MC7800 | MC7812ABTG | 最終発送 | Yes | No | 0 | 0 | 6 | 10 | 0.5 | 7.5 | 76 | 0 | 0 | 543.9 | 0 | 0.05 | 0.1 | 99.82 | 0.03 | 1299.13 | 95 | 5 | 82.92 | 100 | 31.13 | 100 | 3.55 | 100 | 1.37 | 1962.00
MC7800 | MC7812ACD2TR4G | アクティブ | Yes | No | 5 | 0 | 5 | 2 | 0.5 | 0 | 87.5 | 0 | 0 | 529.31 | 0 | 0.3 | 0 | 99.7 | 0 | 340.51 | 95 | 5 | 11.31 | 100 | 27.15 | 100 | 0.19 | 100 | 0.74 | 909.21
MC7800 | MC7812ACTG | アクティブ | Yes | No | 0 | 0 | 6 | 10 | 0.5 | 7.5 | 76 | 0 | 0 | 644 | 0 | 0.05 | 0.1 | 99.82 | 0.03 | 677.24 | 95 | 5 | 0.21 | 100 | 42.4 | 100 | 1.61 | 100 | 0.15 | 1365.61
MC7800 | MC7812BD2TG | 最終発送 | Yes | No | 5 | 0 | 5 | 2 | 0.5 | 0 | 87.5 | 0 | 0 | 529.31 | 0 | 0.3 | 0 | 99.7 | 0 | 340.51 | 95 | 5 | 11.31 | 100 | 27.15 | 100 | 0.19 | 100 | 0.74 | 909.21
MC7800 | MC7812BD2TR4G | アクティブ | Yes | No | 5 | 0 | 5 | 2 | 0.5 | 0 | 87.5 | 0 | 0 | 529.31 | 0 | 0.3 | 0 | 99.7 | 0 | 340.51 | 95 | 5 | 11.31 | 100 | 27.15 | 100 | 0.19 | 100 | 0.74 | 909.21
MC7800 | MC7812BDTG | アクティブ | Yes | No | 0 | 0 | 8 | 8 | 0.5 | 0 | 83.5 | 0 | 0 | 129.65 | 0 | 0.2 | 0 | 99.8 | 0 | 214.64 | 95 | 5 | 1.4 | 100 | 3.73 | 100 | 0.2 | 100 | 1.37 | 350.99
MC7800 | MC7812BDTRKG | アクティブ | Yes | No | 0 | 0 | 8 | 8 | 0.5 | 0 | 83.5 | 0 | 0 | 129.65 | 0 | 0.2 | 0 | 99.8 | 0 | 214.64 | 95 | 5 | 1.4 | 100 | 3.73 | 100 | 0.2 | 100 | 1.37 | 350.99
MC7800 | MC7812BTG | アクティブ | Yes | No | 0 | 0 | 6 | 10 | 0.5 | 7.5 | 76 | 0 | 0 | 644 | 0 | 0.05 | 0.1 | 99.82 | 0.03 | 677.24 | 95 | 5 | 0.21 | 100 | 42.4 | 100 | 1.61 | 100 | 0.15 | 1365.61
MC7800 | MC7812CD2TG | 最終発送 | Yes | No | 5 | 0 | 5 | 2 | 0.5 | 0 | 87.5 | 0 | 0 | 529.31 | 0 | 0.3 | 0 | 99.7 | 0 | 340.51 | 95 | 5 | 11.31 | 100 | 27.15 | 100 | 0.19 | 100 | 0.74 | 909.21
MC7800 | MC7812CD2TR4G | アクティブ | Yes | No | 5 | 0 | 5 | 2 | 0.5 | 0 | 87.5 | 0 | 0 | 529.31 | 0 | 0.3 | 0 | 99.7 | 0 | 340.51 | 95 | 5 | 11.31 | 100 | 27.15 | 100 | 0.19 | 100 | 0.74 | 909.21
MC7800 | MC7812CDTG | 最終発送 | Yes | No | 0 | 0 | 8 | 8 | 0.5 | 0 | 83.5 | 0 | 0 | 129.65 | 0 | 0.2 | 0 | 99.8 | 0 | 214.64 | 95 | 5 | 1.4 | 100 | 3.73 | 100 | 0.2 | 100 | 1.37 | 350.99
MC7800 | MC7812CDTRKG | アクティブ | Yes | No | 0 | 0 | 8 | 8 | 0.5 | 0 | 83.5 | 0 | 0 | 129.65 | 0 | 0.2 | 0 | 99.8 | 0 | 214.64 | 95 | 5 | 1.4 | 100 | 3.73 | 100 | 0.2 | 100 | 1.37 | 350.99
MC7800 | MC7812CTG | アクティブ | Yes | No | 0 | 4.7 | 0 | 0 | 0.3 | 0 | 80 | 10 | 5 | 644 | 0.005 | 0 | 0.1 | 99.862 | 0.033 | 677.24 | 90 | 10 | 0.21 | 100 | 42.4 | 100 | 1.61 | 100 | 0.15 | 1365.61
MC7800 | MC7815ABD2TG | 最終発送 | Yes | No | 5 | 0 | 5 | 2 | 0.5 | 0 | 87.5 | 0 | 0 | 529.31 | 0 | 0.3 | 0 | 99.7 | 0 | 340.51 | 95 | 5 | 11.31 | 100 | 27.15 | 100 | 0.19 | 100 | 0.74 | 909.21
MC7800 | MC7815ABD2TR4G | アクティブ | Yes | No | 5 | 0 | 5 | 2 | 0.5 | 0 | 87.5 | 0 | 0 | 529.31 | 0 | 0.3 | 0 | 99.7 | 0 | 340.51 | 95 | 5 | 11.31 | 100 | 27.15 | 100 | 0.19 | 100 | 0.74 | 909.21
MC7800 | MC7815ABTG | アクティブ | Yes | No | 0 | 4.7 | 0 | 0 | 0.3 | 0 | 80 | 10 | 5 | 644 | 0.005 | 0 | 0.1 | 99.862 | 0.033 | 677.24 | 90 | 10 | 0.21 | 100 | 42.4 | 100 | 1.61 | 100 | 0.15 | 1365.61
MC7800 | MC7815ACD2TG | 最終発送 | Yes | No | 5 | 0 | 5 | 2 | 0.5 | 0 | 87.5 | 0 | 0 | 529.31 | 0 | 0.3 | 0 | 99.7 | 0 | 340.51 | 95 | 5 | 11.31 | 100 | 27.15 | 100 | 0.19 | 100 | 0.74 | 909.21
MC7800 | MC7815ACTG | アクティブ | Yes | No | 0 | 4.7 | 0 | 0 | 0.3 | 0 | 80 | 10 | 5 | 644 | 0.005 | 0 | 0.1 | 99.862 | 0.033 | 677.24 | 90 | 10 | 0.21 | 100 | 42.4 | 100 | 1.61 | 100 | 0.15 | 1365.61
MC7800 | MC7815BD2TG | 最終発送 | Yes | No | 5 | 0 | 5 | 2 | 0.5 | 0 | 87.5 | 0 | 0 | 529.31 | 0 | 0.3 | 0 | 99.7 | 0 | 340.51 | 95 | 5 | 11.31 | 100 | 27.15 | 100 | 0.19 | 100 | 0.74 | 909.21
MC7800 | MC7815BD2TR4G | アクティブ | Yes | No | 5 | 0 | 5 | 2 | 0.5 | 0 | 87.5 | 0 | 0 | 529.31 | 0 | 0.3 | 0 | 99.7 | 0 | 340.51 | 95 | 5 | 11.31 | 100 | 27.15 | 100 | 0.19 | 100 | 0.74 | 909.21
MC7800 | MC7815BDTG | 最終発送 | Yes | No | 0 | 0 | 8 | 8 | 0.5 | 0 | 83.5 | 0 | 0 | 129.65 | 0 | 0.2 | 0 | 99.8 | 0 | 214.64 | 95 | 5 | 1.4 | 100 | 3.73 | 100 | 0.2 | 100 | 1.37 | 350.99
MC7800 | MC7815BDTRKG | アクティブ | Yes | No | 0 | 0 | 8 | 8 | 0.5 | 0 | 83.5 | 0 | 0 | 129.65 | 0 | 0.2 | 0 | 99.8 | 0 | 214.64 | 95 | 5 | 1.4 | 100 | 3.73 | 100 | 0.2 | 100 | 1.37 | 350.99
MC7800 | MC7815BTG | アクティブ | Yes | No | 0 | 4.7 | 0 | 0 | 0.3 | 0 | 80 | 10 | 5 | 644 | 0.005 | 0 | 0.1 | 99.862 | 0.033 | 677.24 | 90 | 10 | 0.21 | 100 | 42.4 | 100 | 1.61 | 100 | 0.15 | 1365.61
MC7800 | MC7815CD2TG | アクティブ | Yes | No | 5 | 0 | 5 | 2 | 0.5 | 0 | 87.5 | 0 | 0 | 529.31 | 0 | 0.3 | 0 | 99.7 | 0 | 340.51 | 95 | 5 | 11.31 | 100 | 27.15 | 100 | 0.19 | 100 | 0.74 | 909.21
MC7800 | MC7815CD2TR4G | アクティブ | Yes | No | 5 | 0 | 5 | 2 | 0.5 | 0 | 87.5 | 0 | 0 | 529.31 | 0 | 0.3 | 0 | 99.7 | 0 | 340.51 | 95 | 5 | 11.31 | 100 | 27.15 | 100 | 0.19 | 100 | 0.74 | 909.21
MC7800 | MC7815CDTRKG | アクティブ | Yes | No | 0 | 0 | 8 | 8 | 0.5 | 0 | 83.5 | 0 | 0 | 129.65 | 0 | 0.2 | 0 | 99.8 | 0 | 214.64 | 95 | 5 | 1.4 | 100 | 3.73 | 100 | 0.2 | 100 | 1.37 | 350.99
MC7800 | MC7815CTG | アクティブ | Yes | No | 0 | 4.7 | 0 | 0 | 0.3 | 0 | 80 | 10 | 5 | 644 | 0.005 | 0 | 0.1 | 99.862 | 0.033 | 677.24 | 90 | 10 | 0.21 | 100 | 42.4 | 100 | 1.61 | 100 | 0.15 | 1365.61
MC7800 | MC7818BTG | アクティブ | Yes | No | 0 | 4.7 | 0 | 0 | 0.3 | 0 | 80 | 10 | 5 | 644 | 0.005 | 0 | 0.1 | 99.862 | 0.033 | 677.24 | 90 | 10 | 0.21 | 100 | 42.4 | 100 | 1.61 | 100 | 0.15 | 1365.61
MC7800 | MC7818CD2TR4G | アクティブ | Yes | No | 5 | 0 | 5 | 2 | 0.5 | 0 | 87.5 | 0 | 0 | 529.31 | 0 | 0.3 | 0 | 99.7 | 0 | 340.51 | 95 | 5 | 11.31 | 100 | 27.15 | 100 | 0.19 | 100 | 0.74 | 909.21
MC7800 | MC7818CTG | アクティブ | Yes | No | 0 | 4.7 | 0 | 0 | 0.3 | 0 | 80 | 10 | 5 | 644 | 0.005 | 0 | 0.1 | 99.862 | 0.033 | 677.24 | 90 | 10 | 0.21 | 100 | 42.4 | 100 | 1.61 | 100 | 0.15 | 1365.61
MC7800 | MC7824ACTG | アクティブ | Yes | No | 0 | 0 | 6 | 10 | 0.5 | 7.5 | 76 | 0 | 0 | 644 | 0 | 0.05 | 0.1 | 99.82 | 0.03 | 677.24 | 95 | 5 | 0.21 | 100 | 42.4 | 100 | 1.61 | 100 | 0.15 | 1365.61
MC7800 | MC7824BD2TG | 最終発送 | Yes | No | 5 | 0 | 5 | 2 | 0.5 | 0 | 87.5 | 0 | 0 | 529.31 | 0 | 0.3 | 0 | 99.7 | 0 | 340.51 | 95 | 5 | 11.31 | 100 | 27.15 | 100 | 0.19 | 100 | 0.74 | 909.21
MC7800 | MC7824BD2TR4G | 最終発送 | Yes | No | 5 | 0 | 5 | 2 | 0.5 | 0 | 87.5 | 0 | 0 | 529.31 | 0 | 0.3 | 0 | 99.7 | 0 | 340.51 | 95 | 5 | 11.31 | 100 | 27.15 | 100 | 0.19 | 100 | 0.74 | 909.21
MC7800 | MC7824BTG | アクティブ | Yes | No | 0 | 4.7 | 0 | 0 | 0.3 | 0 | 80 | 10 | 5 | 644 | 0.005 | 0 | 0.1 | 99.862 | 0.033 | 677.24 | 90 | 10 | 0.21 | 100 | 42.4 | 100 | 1.61 | 100 | 0.15 | 1365.61
MC7800 | MC7824CD2TG | 最終発送 | Yes | No | 5 | 0 | 5 | 2 | 0.5 | 0 | 87.5 | 0 | 0 | 529.31 | 0 | 0.3 | 0 | 99.7 | 0 | 340.51 | 95 | 5 | 11.31 | 100 | 27.15 | 100 | 0.19 | 100 | 0.74 | 909.21
MC7800 | MC7824CD2TR4G | アクティブ | Yes | No | 5 | 0 | 5 | 2 | 0.5 | 0 | 87.5 | 0 | 0 | 529.31 | 0 | 0.3 | 0 | 99.7 | 0 | 340.51 | 95 | 5 | 11.31 | 100 | 27.15 | 100 | 0.19 | 100 | 0.74 | 909.21
MC7800 | MC7824CTG | アクティブ | Yes | No | 0 | 0 | 6 | 10 | 0.5 | 7.5 | 76 | 0 | 0 | 644 | 0 | 0.05 | 0.1 | 99.82 | 0.03 | 677.24 | 95 | 5 | 0.21 | 100 | 42.4 | 100 | 1.61 | 100 | 0.15 | 1365.61
含有材料開示の免責事項
注：弊社は、最も正確な情報を提供するよう細心の注意を払っておりますが、
データは下請け業者または原材料供給業者から提供される範囲に基づいて編集されており、その完全性および正確性を保証することはできないため
機密情報保護のために下請け業者または原材料供給業者から一部の情報が提供されていない可能性があるため。
この情報は、上記の要素に基づくこれらのパーツの推定平均重量です
予測される重大な有毒金属成分を保証するものではありません。これらの予測には、最終製品のシリコン・デバイスに含まれるドーパントおよび金属素材のトレース・レベルは含まれません
これらの予測には、最終製品のシリコン・デバイスに含まれるドーパントおよび金属素材の痕跡程度は含まれません。
There is no intentional use of RoHS restricted substances.
Lead (Pb) and lead oxide (PbO) are exempted with the RoHS exemption 7(a), 7(c) and 15.
材料組成計算の詳細については、以下に示す弊社のProduct Chemical Content Brochure (製品含有化学物質ブローシャ)をクリックしてご覧ください: