## MM3Z
onsemi
4/18/2024
基本パーツ | 注文可能なパーツ | ステータス | ハロゲンフリー | 鉛フリー | Mold Compound-Black | [9 empty] | リードフレーム | [6 empty] | 外部端子処理 |  | ペレット |  |  |  | Wire Bond - Cu |  | 合計
[5 empty] | Boron zinc hydroxide oxide[%] | Zinc Monoxide (ZnO)[%] | 2,4,6-triamino-s-triazincompd.withs-triazine-triol[%] | Ortho Cresol Novolac Resin[%] | Silica Amorphous (SiO2)[%] | Carbon Black (C)[%] | Fused Silica (SiO2)[%] | Ortho-Cresol Novolac Resin[%] | Phenolic Resin (Novolac)[%] | 重さ[mg] | Silver (Ag)[%] | Chromium (Cr)[%] | Manganese (Mn)[%] | Nickel (Ni)[%] | Iron (Fe)[%] | Copper (Cu)[%] | 重さ[mg] | Tin (Sn)[%] | 重さ[mg] | Silicon (Si)[%] | Gold (Au)[%] | Aluminum (Al)[%] | 重さ[mg] | Copper (Cu)[%] | 重さ[mg] | 重さ[mg]
[5 empty] | 138265-88-0 | 1314-13-2 | 37640-57-6 | 29690-82-2 | 7631-86-9 | 1333-86-4 | 60676-86-0 | 29690-82-2 | 9003-35-4 | n/a | 7440-22-4 | 7440-47-3 | 7439-96-5 | 7440-02-0 | 7439-89-6 | 7440-50-8 | n/a | 7440-31-5 | n/a | 7440-21-3 | 7440-57-5 | 7429-90-5 | n/a | 7440-50-8 | n/a | n/a
MM3Z B-SERIES | MM3Z10VB | アクティブ | Yes | Yes | 0 | 0 | 0 | 10.8297 | 0 | 0.540002 | 78.7802 | 0 | 9.85003 | 3.44999 | 0.398406 | 0.199203 | 0.796813 | 40.8367 | 57.7689 | 0 | 1.004 | 100 | 0.1 | 94.9 | 4.7 | 0.4 | 0.03 | 100 | 0.0054 | 4.58939
MM3Z C-SERIES | MM3Z10VC | アクティブ | Yes | Yes | 0 | 0 | 0 | 10.8297 | 0 | 0.540002 | 78.7802 | 0 | 9.85003 | 3.44999 | 0.398406 | 0.199203 | 0.796813 | 40.8367 | 57.7689 | 0 | 1.004 | 100 | 0.1 | 94.9 | 4.7 | 0.4 | 0.03 | 100 | 0.0054 | 4.58939
MM3Z-S-SERIES | MM3Z10VST1G | アクティブ | Yes | Yes | 3 | 0.5 | 3 | 0 | 80 | 1 | 0 | 8 | 4.5 | 3.02 | 0 | 0 | 0 | 36.3 | 50.2 | 13.5 | 0.86 | 100 | 0.13 | 100 | 0 | 0 | 0.49 | 100 | 0.01 | 4.51
MM3Z | MM3Z10VT1G | アクティブ | Yes | Yes | 3 | 0.5 | 3 | 0 | 80 | 1 | 0 | 8 | 4.5 | 3.02 | 0 | 0 | 0 | 36.3 | 50.2 | 13.5 | 0.86 | 100 | 0.13 | 100 | 0 | 0 | 0.49 | 100 | 0.01 | 4.51
MM3Z B-SERIES | MM3Z11VB | アクティブ | Yes | Yes | 0 | 0 | 0 | 10.8297 | 0 | 0.540002 | 78.7802 | 0 | 9.85003 | 3.44999 | 0.398406 | 0.199203 | 0.796813 | 40.8367 | 57.7689 | 0 | 1.004 | 100 | 0.1 | 94.9 | 4.7 | 0.4 | 0.03 | 100 | 0.0054 | 4.58939
MM3Z C-SERIES | MM3Z11VC | アクティブ | Yes | Yes | 0 | 0 | 0 | 10.8297 | 0 | 0.540002 | 78.7802 | 0 | 9.85003 | 3.44999 | 0.398406 | 0.199203 | 0.796813 | 40.8367 | 57.7689 | 0 | 1.004 | 100 | 0.1 | 94.9 | 4.7 | 0.4 | 0.03 | 100 | 0.0054 | 4.58939
MM3Z-S-SERIES | MM3Z11VST1G | アクティブ | Yes | Yes | 3 | 0.5 | 3 | 0 | 80 | 1 | 0 | 8 | 4.5 | 3.02 | 0 | 0 | 0 | 36.3 | 50.2 | 13.5 | 0.86 | 100 | 0.13 | 100 | 0 | 0 | 0.49 | 100 | 0.01 | 4.51
MM3Z | MM3Z11VT1G | アクティブ | Yes | Yes | 3 | 0.5 | 3 | 0 | 80 | 1 | 0 | 8 | 4.5 | 3.02 | 0 | 0 | 0 | 36.3 | 50.2 | 13.5 | 0.86 | 100 | 0.13 | 100 | 0 | 0 | 0.49 | 100 | 0.01 | 4.51
MM3Z B-SERIES | MM3Z12VB | アクティブ | Yes | Yes | 0 | 0 | 0 | 10.8297 | 0 | 0.540002 | 78.7802 | 0 | 9.85003 | 3.44999 | 0.398406 | 0.199203 | 0.796813 | 40.8367 | 57.7689 | 0 | 1.004 | 100 | 0.1 | 94.9 | 4.7 | 0.4 | 0.03 | 100 | 0.0054 | 4.58939
MM3Z C-SERIES | MM3Z12VC | アクティブ | Yes | Yes | 0 | 0 | 0 | 10.8297 | 0 | 0.540002 | 78.7802 | 0 | 9.85003 | 3.44999 | 0.398406 | 0.199203 | 0.796813 | 40.8367 | 57.7689 | 0 | 1.004 | 100 | 0.1 | 94.9 | 4.7 | 0.4 | 0.03 | 100 | 0.0054 | 4.58939
MM3Z-S-SERIES | MM3Z12VST1G | アクティブ | Yes | Yes | 3 | 0.5 | 3 | 0 | 80 | 1 | 0 | 8 | 4.5 | 3.02 | 0 | 0 | 0 | 36.3 | 50.2 | 13.5 | 0.86 | 100 | 0.13 | 100 | 0 | 0 | 0.49 | 100 | 0.01 | 4.51
MM3Z | MM3Z12VT1G | アクティブ | Yes | Yes | 3 | 0.5 | 3 | 0 | 80 | 1 | 0 | 8 | 4.5 | 3.02 | 0 | 0 | 0 | 36.3 | 50.2 | 13.5 | 0.86 | 100 | 0.13 | 100 | 0 | 0 | 0.49 | 100 | 0.01 | 4.51
MM3Z B-SERIES | MM3Z13VB | アクティブ | Yes | Yes | 0 | 0 | 0 | 10.8297 | 0 | 0.540002 | 78.7802 | 0 | 9.85003 | 3.44999 | 0.398406 | 0.199203 | 0.796813 | 40.8367 | 57.7689 | 0 | 1.004 | 100 | 0.1 | 94.9 | 4.7 | 0.4 | 0.03 | 100 | 0.0054 | 4.58939
MM3Z C-SERIES | MM3Z13VC | アクティブ | Yes | Yes | 0 | 0 | 0 | 10.8297 | 0 | 0.540002 | 78.7802 | 0 | 9.85003 | 3.44999 | 0.398406 | 0.199203 | 0.796813 | 40.8367 | 57.7689 | 0 | 1.004 | 100 | 0.1 | 94.9 | 4.7 | 0.4 | 0.03 | 100 | 0.0054 | 4.58939
MM3Z-S-SERIES | MM3Z13VST1G | アクティブ | Yes | Yes | 3 | 0.5 | 3 | 0 | 80 | 1 | 0 | 8 | 4.5 | 3.02 | 0 | 0 | 0 | 36.3 | 50.2 | 13.5 | 0.86 | 100 | 0.13 | 100 | 0 | 0 | 0.49 | 100 | 0.01 | 4.51
MM3Z | MM3Z13VT1G | アクティブ | Yes | Yes | 3 | 0.5 | 3 | 0 | 80 | 1 | 0 | 8 | 4.5 | 3.02 | 0 | 0 | 0 | 36.3 | 50.2 | 13.5 | 0.86 | 100 | 0.13 | 100 | 0 | 0 | 0.49 | 100 | 0.01 | 4.51
MM3Z B-SERIES | MM3Z15VB | アクティブ | Yes | Yes | 0 | 0 | 0 | 10.8297 | 0 | 0.540002 | 78.7802 | 0 | 9.85003 | 3.44999 | 0.398406 | 0.199203 | 0.796813 | 40.8367 | 57.7689 | 0 | 1.004 | 100 | 0.1 | 94.9 | 4.7 | 0.4 | 0.03 | 100 | 0.0054 | 4.58939
MM3Z C-SERIES | MM3Z15VC | アクティブ | Yes | Yes | 0 | 0 | 0 | 10.8297 | 0 | 0.540002 | 78.7802 | 0 | 9.85003 | 3.44999 | 0.398406 | 0.199203 | 0.796813 | 40.8367 | 57.7689 | 0 | 1.004 | 100 | 0.1 | 94.9 | 4.7 | 0.4 | 0.03 | 100 | 0.0054 | 4.58939
MM3Z-S-SERIES | MM3Z15VST1G | アクティブ | Yes | Yes | 3 | 0.5 | 3 | 0 | 80 | 1 | 0 | 8 | 4.5 | 3.02 | 0 | 0 | 0 | 36.3 | 50.2 | 13.5 | 0.86 | 100 | 0.13 | 100 | 0 | 0 | 0.49 | 100 | 0.01 | 4.51
MM3Z | MM3Z15VT1G | アクティブ | Yes | Yes | 3 | 0.5 | 3 | 0 | 80 | 1 | 0 | 8 | 4.5 | 3.02 | 0 | 0 | 0 | 36.3 | 50.2 | 13.5 | 0.86 | 100 | 0.13 | 100 | 0 | 0 | 0.49 | 100 | 0.01 | 4.51
MM3Z B-SERIES | MM3Z16VB | アクティブ | Yes | Yes | 0 | 0 | 0 | 10.8297 | 0 | 0.540002 | 78.7802 | 0 | 9.85003 | 3.44999 | 0.398406 | 0.199203 | 0.796813 | 40.8367 | 57.7689 | 0 | 1.004 | 100 | 0.1 | 94.9 | 4.7 | 0.4 | 0.03 | 100 | 0.0054 | 4.58939
MM3Z C-SERIES | MM3Z16VC | アクティブ | Yes | Yes | 0 | 0 | 0 | 10.8297 | 0 | 0.540002 | 78.7802 | 0 | 9.85003 | 3.44999 | 0.398406 | 0.199203 | 0.796813 | 40.8367 | 57.7689 | 0 | 1.004 | 100 | 0.1 | 94.9 | 4.7 | 0.4 | 0.03 | 100 | 0.0054 | 4.58939
MM3Z-S-SERIES | MM3Z16VST1G | アクティブ | Yes | Yes | 3 | 0.5 | 3 | 0 | 80 | 1 | 0 | 8 | 4.5 | 3.02 | 0 | 0 | 0 | 36.3 | 50.2 | 13.5 | 0.86 | 100 | 0.13 | 100 | 0 | 0 | 0.49 | 100 | 0.01 | 4.51
MM3Z | MM3Z16VT1G | アクティブ | Yes | Yes | 3 | 0.5 | 3 | 0 | 80 | 1 | 0 | 8 | 4.5 | 3.02 | 0 | 0 | 0 | 36.3 | 50.2 | 13.5 | 0.86 | 100 | 0.13 | 100 | 0 | 0 | 0.49 | 100 | 0.01 | 4.51
MM3Z B-SERIES | MM3Z18VB | アクティブ | Yes | Yes | 0 | 0 | 0 | 10.8297 | 0 | 0.540002 | 78.7802 | 0 | 9.85003 | 3.44999 | 0.398406 | 0.199203 | 0.796813 | 40.8367 | 57.7689 | 0 | 1.004 | 100 | 0.1 | 94.9 | 4.7 | 0.4 | 0.03 | 100 | 0.0054 | 4.58939
MM3Z C-SERIES | MM3Z18VC | アクティブ | Yes | Yes | 0 | 0 | 0 | 10.8297 | 0 | 0.540002 | 78.7802 | 0 | 9.85003 | 3.44999 | 0.398406 | 0.199203 | 0.796813 | 40.8367 | 57.7689 | 0 | 1.004 | 100 | 0.1 | 94.9 | 4.7 | 0.4 | 0.03 | 100 | 0.0054 | 4.58939
MM3Z-S-SERIES | MM3Z18VST1G | アクティブ | Yes | Yes | 3 | 0.5 | 3 | 0 | 80 | 1 | 0 | 8 | 4.5 | 3.02 | 0 | 0 | 0 | 36.3 | 50.2 | 13.5 | 0.86 | 100 | 0.13 | 100 | 0 | 0 | 0.49 | 100 | 0.01 | 4.51
MM3Z | MM3Z18VT1G | アクティブ | Yes | Yes | 3 | 0.5 | 3 | 0 | 80 | 1 | 0 | 8 | 4.5 | 3.02 | 0 | 0 | 0 | 36.3 | 50.2 | 13.5 | 0.86 | 100 | 0.13 | 100 | 0 | 0 | 0.49 | 100 | 0.01 | 4.51
MM3Z B-SERIES | MM3Z20VB | アクティブ | Yes | Yes | 0 | 0 | 0 | 10.8297 | 0 | 0.540002 | 78.7802 | 0 | 9.85003 | 3.44999 | 0.398406 | 0.199203 | 0.796813 | 40.8367 | 57.7689 | 0 | 1.004 | 100 | 0.1 | 94.9 | 4.7 | 0.4 | 0.03 | 100 | 0.0054 | 4.58939
MM3Z C-SERIES | MM3Z20VC | アクティブ | Yes | Yes | 0 | 0 | 0 | 10.8297 | 0 | 0.540002 | 78.7802 | 0 | 9.85003 | 3.44999 | 0.398406 | 0.199203 | 0.796813 | 40.8367 | 57.7689 | 0 | 1.004 | 100 | 0.1 | 94.9 | 4.7 | 0.4 | 0.03 | 100 | 0.0054 | 4.58939
MM3Z-S-SERIES | MM3Z20VST1G | アクティブ | Yes | Yes | 3 | 0.5 | 3 | 0 | 80 | 1 | 0 | 8 | 4.5 | 3.02 | 0 | 0 | 0 | 36.3 | 50.2 | 13.5 | 0.86 | 100 | 0.13 | 100 | 0 | 0 | 0.49 | 100 | 0.01 | 4.51
MM3Z | MM3Z20VT1G | アクティブ | Yes | Yes | 3 | 0.5 | 3 | 0 | 80 | 1 | 0 | 8 | 4.5 | 3.02 | 0 | 0 | 0 | 36.3 | 50.2 | 13.5 | 0.86 | 100 | 0.13 | 100 | 0 | 0 | 0.49 | 100 | 0.01 | 4.51
MM3Z B-SERIES | MM3Z22VB | アクティブ | Yes | Yes | 0 | 0 | 0 | 10.8297 | 0 | 0.540002 | 78.7802 | 0 | 9.85003 | 3.44999 | 0.398406 | 0.199203 | 0.796813 | 40.8367 | 57.7689 | 0 | 1.004 | 100 | 0.1 | 94.9 | 4.7 | 0.4 | 0.03 | 100 | 0.0054 | 4.58939
MM3Z C-SERIES | MM3Z22VC | アクティブ | Yes | Yes | 0 | 0 | 0 | 10.8297 | 0 | 0.540002 | 78.7802 | 0 | 9.85003 | 3.44999 | 0.398406 | 0.199203 | 0.796813 | 40.8367 | 57.7689 | 0 | 1.004 | 100 | 0.1 | 94.9 | 4.7 | 0.4 | 0.03 | 100 | 0.0054 | 4.58939
MM3Z-S-SERIES | MM3Z22VST1G | アクティブ | Yes | Yes | 3 | 0.5 | 3 | 0 | 80 | 1 | 0 | 8 | 4.5 | 3.02 | 0 | 0 | 0 | 36.3 | 50.2 | 13.5 | 0.86 | 100 | 0.13 | 100 | 0 | 0 | 0.49 | 100 | 0.01 | 4.51
MM3Z | MM3Z22VT1G | アクティブ | Yes | Yes | 3 | 0.5 | 3 | 0 | 80 | 1 | 0 | 8 | 4.5 | 3.02 | 0 | 0 | 0 | 36.3 | 50.2 | 13.5 | 0.86 | 100 | 0.13 | 100 | 0 | 0 | 0.49 | 100 | 0.01 | 4.51
MM3Z B-SERIES | MM3Z24VB | アクティブ | Yes | Yes | 0 | 0 | 0 | 10.8297 | 0 | 0.540002 | 78.7802 | 0 | 9.85003 | 3.44999 | 0.398406 | 0.199203 | 0.796813 | 40.8367 | 57.7689 | 0 | 1.004 | 100 | 0.1 | 94.9 | 4.7 | 0.4 | 0.03 | 100 | 0.0054 | 4.58939
MM3Z C-SERIES | MM3Z24VC | アクティブ | Yes | Yes | 0 | 0 | 0 | 10.8297 | 0 | 0.540002 | 78.7802 | 0 | 9.85003 | 3.44999 | 0.398406 | 0.199203 | 0.796813 | 40.8367 | 57.7689 | 0 | 1.004 | 100 | 0.1 | 94.9 | 4.7 | 0.4 | 0.03 | 100 | 0.0054 | 4.58939
MM3Z-S-SERIES | MM3Z24VST1G | アクティブ | Yes | Yes | 3 | 0.5 | 3 | 0 | 80 | 1 | 0 | 8 | 4.5 | 3.02 | 0 | 0 | 0 | 36.3 | 50.2 | 13.5 | 0.86 | 100 | 0.13 | 100 | 0 | 0 | 0.49 | 100 | 0.01 | 4.51
MM3Z | MM3Z24VT1G | アクティブ | Yes | Yes | 3 | 0.5 | 3 | 0 | 80 | 1 | 0 | 8 | 4.5 | 3.02 | 0 | 0 | 0 | 36.3 | 50.2 | 13.5 | 0.86 | 100 | 0.13 | 100 | 0 | 0 | 0.49 | 100 | 0.01 | 4.51
MM3Z B-SERIES | MM3Z27VB | アクティブ | Yes | Yes | 0 | 0 | 0 | 10.8297 | 0 | 0.540002 | 78.7802 | 0 | 9.85003 | 3.44999 | 0.398406 | 0.199203 | 0.796813 | 40.8367 | 57.7689 | 0 | 1.004 | 100 | 0.1 | 94.9 | 4.7 | 0.4 | 0.03 | 100 | 0.0054 | 4.58939
MM3Z C-SERIES | MM3Z27VC | 最終発送 | Yes | Yes | 0 | 0 | 0 | 10.8297 | 0 | 0.540002 | 78.7802 | 0 | 9.85003 | 3.44999 | 0.398406 | 0.199203 | 0.796813 | 40.8367 | 57.7689 | 0 | 1.004 | 100 | 0.1 | 94.9 | 4.7 | 0.4 | 0.03 | 100 | 0.0054 | 4.58939
MM3Z-S-SERIES | MM3Z27VST1G | アクティブ | Yes | Yes | 3 | 0.5 | 3 | 0 | 80 | 1 | 0 | 8 | 4.5 | 3.02 | 0 | 0 | 0 | 36.3 | 50.2 | 13.5 | 0.86 | 100 | 0.13 | 100 | 0 | 0 | 0.49 | 100 | 0.01 | 4.51
MM3Z | MM3Z27VT1G | アクティブ | Yes | Yes | 3 | 0.5 | 3 | 0 | 80 | 1 | 0 | 8 | 4.5 | 3.02 | 0 | 0 | 0 | 36.3 | 50.2 | 13.5 | 0.86 | 100 | 0.13 | 100 | 0 | 0 | 0.49 | 100 | 0.01 | 4.51
MM3Z B-SERIES | MM3Z2V4B | アクティブ | Yes | Yes | 0 | 0 | 0 | 10.8297 | 0 | 0.540002 | 78.7802 | 0 | 9.85003 | 3.44999 | 0.398406 | 0.199203 | 0.796813 | 40.8367 | 57.7689 | 0 | 1.004 | 100 | 0.1 | 94.9 | 4.7 | 0.4 | 0.03 | 100 | 0.0054 | 4.58939
MM3Z C-SERIES | MM3Z2V4C | アクティブ | Yes | Yes | 0 | 0 | 0 | 10.8297 | 0 | 0.540002 | 78.7802 | 0 | 9.85003 | 3.44999 | 0.398406 | 0.199203 | 0.796813 | 40.8367 | 57.7689 | 0 | 1.004 | 100 | 0.1 | 94.9 | 4.7 | 0.4 | 0.03 | 100 | 0.0054 | 4.58939
MM3Z-S-SERIES | MM3Z2V4ST1G | アクティブ | Yes | Yes | 3 | 0.5 | 3 | 0 | 80 | 1 | 0 | 8 | 4.5 | 3.02 | 0 | 0 | 0 | 36.3 | 50.2 | 13.5 | 0.86 | 100 | 0.13 | 100 | 0 | 0 | 0.49 | 100 | 0.01 | 4.51
MM3Z | MM3Z2V4T1G | アクティブ | Yes | Yes | 3 | 0.5 | 3 | 0 | 80 | 1 | 0 | 8 | 4.5 | 3.02 | 0 | 0 | 0 | 36.3 | 50.2 | 13.5 | 0.86 | 100 | 0.13 | 100 | 0 | 0 | 0.49 | 100 | 0.01 | 4.51
MM3Z B-SERIES | MM3Z2V7B | アクティブ | Yes | Yes | 0 | 0 | 0 | 10.8297 | 0 | 0.540002 | 78.7802 | 0 | 9.85003 | 3.44999 | 0.398406 | 0.199203 | 0.796813 | 40.8367 | 57.7689 | 0 | 1.004 | 100 | 0.1 | 94.9 | 4.7 | 0.4 | 0.03 | 100 | 0.0054 | 4.58939
MM3Z C-SERIES | MM3Z2V7C | アクティブ | Yes | Yes | 0 | 0 | 0 | 10.8297 | 0 | 0.540002 | 78.7802 | 0 | 9.85003 | 3.44999 | 0.398406 | 0.199203 | 0.796813 | 40.8367 | 57.7689 | 0 | 1.004 | 100 | 0.1 | 94.9 | 4.7 | 0.4 | 0.03 | 100 | 0.0054 | 4.58939
MM3Z-S-SERIES | MM3Z2V7ST1G | アクティブ | Yes | Yes | 3 | 0.5 | 3 | 0 | 80 | 1 | 0 | 8 | 4.5 | 3.02 | 0 | 0 | 0 | 36.3 | 50.2 | 13.5 | 0.86 | 100 | 0.13 | 100 | 0 | 0 | 0.49 | 100 | 0.01 | 4.51
MM3Z | MM3Z2V7T1G | アクティブ | Yes | Yes | 3 | 0.5 | 3 | 0 | 80 | 1 | 0 | 8 | 4.5 | 3.02 | 0 | 0 | 0 | 36.3 | 50.2 | 13.5 | 0.86 | 100 | 0.13 | 100 | 0 | 0 | 0.49 | 100 | 0.01 | 4.51
MM3Z B-SERIES | MM3Z30VB | アクティブ | Yes | Yes | 0 | 0 | 0 | 10.8297 | 0 | 0.540002 | 78.7802 | 0 | 9.85003 | 3.44999 | 0.398406 | 0.199203 | 0.796813 | 40.8367 | 57.7689 | 0 | 1.004 | 100 | 0.1 | 94.9 | 4.7 | 0.4 | 0.03 | 100 | 0.0054 | 4.58939
MM3Z C-SERIES | MM3Z30VC | アクティブ | Yes | Yes | 0 | 0 | 0 | 10.8297 | 0 | 0.540002 | 78.7802 | 0 | 9.85003 | 3.44999 | 0.398406 | 0.199203 | 0.796813 | 40.8367 | 57.7689 | 0 | 1.004 | 100 | 0.1 | 94.9 | 4.7 | 0.4 | 0.03 | 100 | 0.0054 | 4.58939
MM3Z-S-SERIES | MM3Z30VST1G | アクティブ | Yes | Yes | 3 | 0.5 | 3 | 0 | 80 | 1 | 0 | 8 | 4.5 | 3.02 | 0 | 0 | 0 | 36.3 | 50.2 | 13.5 | 0.86 | 100 | 0.13 | 100 | 0 | 0 | 0.49 | 100 | 0.01 | 4.51
MM3Z | MM3Z30VT1G | アクティブ | Yes | Yes | 3 | 0.5 | 3 | 0 | 80 | 1 | 0 | 8 | 4.5 | 3.02 | 0 | 0 | 0 | 36.3 | 50.2 | 13.5 | 0.86 | 100 | 0.13 | 100 | 0 | 0 | 0.49 | 100 | 0.01 | 4.51
MM3Z B-SERIES | MM3Z33VB | アクティブ | Yes | Yes | 0 | 0 | 0 | 10.8297 | 0 | 0.540002 | 78.7802 | 0 | 9.85003 | 3.44999 | 0.398406 | 0.199203 | 0.796813 | 40.8367 | 57.7689 | 0 | 1.004 | 100 | 0.1 | 94.9 | 4.7 | 0.4 | 0.03 | 100 | 0.0054 | 4.58939
MM3Z C-SERIES | MM3Z33VC | アクティブ | Yes | Yes | 0 | 0 | 0 | 10.8297 | 0 | 0.540002 | 78.7802 | 0 | 9.85003 | 3.44999 | 0.398406 | 0.199203 | 0.796813 | 40.8367 | 57.7689 | 0 | 1.004 | 100 | 0.1 | 94.9 | 4.7 | 0.4 | 0.03 | 100 | 0.0054 | 4.58939
MM3Z-S-SERIES | MM3Z33VST1G | アクティブ | Yes | Yes | 3 | 0.5 | 3 | 0 | 80 | 1 | 0 | 8 | 4.5 | 3.02 | 0 | 0 | 0 | 36.3 | 50.2 | 13.5 | 0.86 | 100 | 0.13 | 100 | 0 | 0 | 0.49 | 100 | 0.01 | 4.51
MM3Z | MM3Z33VT1G | アクティブ | Yes | Yes | 3 | 0.5 | 3 | 0 | 80 | 1 | 0 | 8 | 4.5 | 3.02 | 0 | 0 | 0 | 36.3 | 50.2 | 13.5 | 0.86 | 100 | 0.13 | 100 | 0 | 0 | 0.49 | 100 | 0.01 | 4.51
MM3Z | MM3Z33VT3G | アクティブ | Yes | Yes | 3 | 0.5 | 3 | 0 | 80 | 1 | 0 | 8 | 4.5 | 3.02 | 0 | 0 | 0 | 36.3 | 50.2 | 13.5 | 0.86 | 100 | 0.13 | 100 | 0 | 0 | 0.49 | 100 | 0.01 | 4.51
MM3Z B-SERIES | MM3Z36VB | アクティブ | Yes | Yes | 0 | 0 | 0 | 10.8297 | 0 | 0.540002 | 78.7802 | 0 | 9.85003 | 3.44999 | 0.398406 | 0.199203 | 0.796813 | 40.8367 | 57.7689 | 0 | 1.004 | 100 | 0.1 | 94.9 | 4.7 | 0.4 | 0.03 | 100 | 0.0054 | 4.58939
MM3Z C-SERIES | MM3Z36VC | アクティブ | Yes | Yes | 0 | 0 | 0 | 10.8297 | 0 | 0.540002 | 78.7802 | 0 | 9.85003 | 3.44999 | 0.398406 | 0.199203 | 0.796813 | 40.8367 | 57.7689 | 0 | 1.004 | 100 | 0.1 | 94.9 | 4.7 | 0.4 | 0.03 | 100 | 0.0054 | 4.58939
MM3Z-S-SERIES | MM3Z36VST1G | アクティブ | Yes | Yes | 3 | 0.5 | 3 | 0 | 80 | 1 | 0 | 8 | 4.5 | 3.02 | 0 | 0 | 0 | 36.3 | 50.2 | 13.5 | 0.86 | 100 | 0.13 | 100 | 0 | 0 | 0.49 | 100 | 0.01 | 4.51
MM3Z | MM3Z36VT1G | アクティブ | Yes | Yes | 3 | 0.5 | 3 | 0 | 80 | 1 | 0 | 8 | 4.5 | 3.02 | 0 | 0 | 0 | 36.3 | 50.2 | 13.5 | 0.86 | 100 | 0.13 | 100 | 0 | 0 | 0.49 | 100 | 0.01 | 4.51
MM3Z B-SERIES | MM3Z39VB | アクティブ | Yes | Yes | 0 | 0 | 0 | 10.8297 | 0 | 0.540002 | 78.7802 | 0 | 9.85003 | 3.44999 | 0.398406 | 0.199203 | 0.796813 | 40.8367 | 57.7689 | 0 | 1.004 | 100 | 0.1 | 94.9 | 4.7 | 0.4 | 0.03 | 100 | 0.0054 | 4.58939
MM3Z C-SERIES | MM3Z39VC | アクティブ | Yes | Yes | 0 | 0 | 0 | 10.8297 | 0 | 0.540002 | 78.7802 | 0 | 9.85003 | 3.44999 | 0.398406 | 0.199203 | 0.796813 | 40.8367 | 57.7689 | 0 | 1.004 | 100 | 0.1 | 94.9 | 4.7 | 0.4 | 0.03 | 100 | 0.0054 | 4.58939
MM3Z | MM3Z39VT1G | アクティブ | Yes | Yes | 3 | 0.5 | 3 | 0 | 80 | 1 | 0 | 8 | 4.5 | 3.02 | 0 | 0 | 0 | 36.3 | 50.2 | 13.5 | 0.86 | 100 | 0.13 | 100 | 0 | 0 | 0.49 | 100 | 0.01 | 4.51
MM3Z B-SERIES | MM3Z3V0B | アクティブ | Yes | Yes | 0 | 0 | 0 | 10.8297 | 0 | 0.540002 | 78.7802 | 0 | 9.85003 | 3.44999 | 0.398406 | 0.199203 | 0.796813 | 40.8367 | 57.7689 | 0 | 1.004 | 100 | 0.1 | 94.9 | 4.7 | 0.4 | 0.03 | 100 | 0.0054 | 4.58939
MM3Z C-SERIES | MM3Z3V0C | アクティブ | Yes | Yes | 0 | 0 | 0 | 10.8297 | 0 | 0.540002 | 78.7802 | 0 | 9.85003 | 3.44999 | 0.398406 | 0.199203 | 0.796813 | 40.8367 | 57.7689 | 0 | 1.004 | 100 | 0.1 | 94.9 | 4.7 | 0.4 | 0.03 | 100 | 0.0054 | 4.58939
MM3Z-S-SERIES | MM3Z3V0ST1G | アクティブ | Yes | Yes | 3 | 0.5 | 3 | 0 | 80 | 1 | 0 | 8 | 4.5 | 3.02 | 0 | 0 | 0 | 36.3 | 50.2 | 13.5 | 0.86 | 100 | 0.13 | 100 | 0 | 0 | 0.49 | 100 | 0.01 | 4.51
MM3Z | MM3Z3V0T1G | アクティブ | Yes | Yes | 3 | 0.5 | 3 | 0 | 80 | 1 | 0 | 8 | 4.5 | 3.02 | 0 | 0 | 0 | 36.3 | 50.2 | 13.5 | 0.86 | 100 | 0.13 | 100 | 0 | 0 | 0.49 | 100 | 0.01 | 4.51
MM3Z B-SERIES | MM3Z3V3B | アクティブ | Yes | Yes | 0 | 0 | 0 | 10.8297 | 0 | 0.540002 | 78.7802 | 0 | 9.85003 | 3.44999 | 0.398406 | 0.199203 | 0.796813 | 40.8367 | 57.7689 | 0 | 1.004 | 100 | 0.1 | 94.9 | 4.7 | 0.4 | 0.03 | 100 | 0.0054 | 4.58939
MM3Z C-SERIES | MM3Z3V3C | アクティブ | Yes | Yes | 0 | 0 | 0 | 10.8297 | 0 | 0.540002 | 78.7802 | 0 | 9.85003 | 3.44999 | 0.398406 | 0.199203 | 0.796813 | 40.8367 | 57.7689 | 0 | 1.004 | 100 | 0.1 | 94.9 | 4.7 | 0.4 | 0.03 | 100 | 0.0054 | 4.58939
MM3Z-S-SERIES | MM3Z3V3ST1G | アクティブ | Yes | Yes | 3 | 0.5 | 3 | 0 | 80 | 1 | 0 | 8 | 4.5 | 3.02 | 0 | 0 | 0 | 36.3 | 50.2 | 13.5 | 0.86 | 100 | 0.13 | 100 | 0 | 0 | 0.49 | 100 | 0.01 | 4.51
MM3Z | MM3Z3V3T1G | アクティブ | Yes | Yes | 3 | 0.5 | 3 | 0 | 80 | 1 | 0 | 8 | 4.5 | 3.02 | 0 | 0 | 0 | 36.3 | 50.2 | 13.5 | 0.86 | 100 | 0.13 | 100 | 0 | 0 | 0.49 | 100 | 0.01 | 4.51
MM3Z B-SERIES | MM3Z3V6B | アクティブ | Yes | Yes | 0 | 0 | 0 | 8 | 0 | 0.5 | 80 | 0 | 8 | 3.45 | 0.398406 | 0.199203 | 0.796813 | 40.8367 | 57.7689 | 0 | 1.004 | 100 | 0.1 | 94.9 | 4.7 | 0.4 | 0.03 | 100 | 0.0054 | 4.5894
MM3Z C-SERIES | MM3Z3V6C | アクティブ | Yes | Yes | 0 | 0 | 0 | 10.8297 | 0 | 0.540002 | 78.7802 | 0 | 9.85003 | 3.44999 | 0.398406 | 0.199203 | 0.796813 | 40.8367 | 57.7689 | 0 | 1.004 | 100 | 0.1 | 94.9 | 4.7 | 0.4 | 0.03 | 100 | 0.0054 | 4.58939
MM3Z | MM3Z3V6T1G | アクティブ | Yes | Yes | 3 | 0.5 | 3 | 0 | 80 | 1 | 0 | 8 | 4.5 | 3.02 | 0 | 0 | 0 | 36.3 | 50.2 | 13.5 | 0.86 | 100 | 0.13 | 100 | 0 | 0 | 0.49 | 100 | 0.01 | 4.51
MM3Z B-SERIES | MM3Z3V9B | アクティブ | Yes | Yes | 0 | 0 | 0 | 10.8297 | 0 | 0.540002 | 78.7802 | 0 | 9.85003 | 3.44999 | 0.398406 | 0.199203 | 0.796813 | 40.8367 | 57.7689 | 0 | 1.004 | 100 | 0.1 | 94.9 | 4.7 | 0.4 | 0.03 | 100 | 0.0054 | 4.58939
MM3Z C-SERIES | MM3Z3V9C | アクティブ | Yes | Yes | 0 | 0 | 0 | 10.8297 | 0 | 0.540002 | 78.7802 | 0 | 9.85003 | 3.44999 | 0.398406 | 0.199203 | 0.796813 | 40.8367 | 57.7689 | 0 | 1.004 | 100 | 0.1 | 94.9 | 4.7 | 0.4 | 0.03 | 100 | 0.0054 | 4.58939
MM3Z-S-SERIES | MM3Z3V9ST1G | アクティブ | Yes | Yes | 3 | 0.5 | 3 | 0 | 80 | 1 | 0 | 8 | 4.5 | 3.02 | 0 | 0 | 0 | 36.3 | 50.2 | 13.5 | 0.86 | 100 | 0.13 | 100 | 0 | 0 | 0.49 | 100 | 0.01 | 4.51
MM3Z | MM3Z3V9T1G | アクティブ | Yes | Yes | 3 | 0.5 | 3 | 0 | 80 | 1 | 0 | 8 | 4.5 | 3.02 | 0 | 0 | 0 | 36.3 | 50.2 | 13.5 | 0.86 | 100 | 0.13 | 100 | 0 | 0 | 0.49 | 100 | 0.01 | 4.51
MM3Z B-SERIES | MM3Z43VB | アクティブ | Yes | Yes | 0 | 0 | 0 | 10.8297 | 0 | 0.540002 | 78.7802 | 0 | 9.85003 | 3.44999 | 0.398406 | 0.199203 | 0.796813 | 40.8367 | 57.7689 | 0 | 1.004 | 100 | 0.1 | 94.9 | 4.7 | 0.4 | 0.03 | 100 | 0.0054 | 4.58939
MM3Z C-SERIES | MM3Z43VC | アクティブ | Yes | Yes | 0 | 0 | 0 | 10.8297 | 0 | 0.540002 | 78.7802 | 0 | 9.85003 | 3.44999 | 0.398406 | 0.199203 | 0.796813 | 40.8367 | 57.7689 | 0 | 1.004 | 100 | 0.1 | 94.9 | 4.7 | 0.4 | 0.03 | 100 | 0.0054 | 4.58939
MM3Z | MM3Z43VT1G | アクティブ | Yes | Yes | 3 | 0.5 | 3 | 0 | 80 | 1 | 0 | 8 | 4.5 | 3.02 | 0 | 0 | 0 | 36.3 | 50.2 | 13.5 | 0.86 | 100 | 0.13 | 100 | 0 | 0 | 0.49 | 100 | 0.01 | 4.51
MM3Z B-SERIES | MM3Z47VB | アクティブ | Yes | Yes | 0 | 0 | 0 | 10.8297 | 0 | 0.540002 | 78.7802 | 0 | 9.85003 | 3.44999 | 0.398406 | 0.199203 | 0.796813 | 40.8367 | 57.7689 | 0 | 1.004 | 100 | 0.1 | 94.9 | 4.7 | 0.4 | 0.03 | 100 | 0.0054 | 4.58939
MM3Z C-SERIES | MM3Z47VC | アクティブ | Yes | Yes | 0 | 0 | 0 | 10.8297 | 0 | 0.540002 | 78.7802 | 0 | 9.85003 | 3.44999 | 0.398406 | 0.199203 | 0.796813 | 40.8367 | 57.7689 | 0 | 1.004 | 100 | 0.1 | 94.9 | 4.7 | 0.4 | 0.03 | 100 | 0.0054 | 4.58939
MM3Z | MM3Z47VT1G | アクティブ | Yes | Yes | 3 | 0.5 | 3 | 0 | 80 | 1 | 0 | 8 | 4.5 | 3.02 | 0 | 0 | 0 | 36.3 | 50.2 | 13.5 | 0.86 | 100 | 0.13 | 100 | 0 | 0 | 0.49 | 100 | 0.01 | 4.51
MM3Z B-SERIES | MM3Z4V3B | アクティブ | Yes | Yes | 0 | 0 | 0 | 10.8297 | 0 | 0.540002 | 78.7802 | 0 | 9.85003 | 3.44999 | 0.398406 | 0.199203 | 0.796813 | 40.8367 | 57.7689 | 0 | 1.004 | 100 | 0.1 | 94.9 | 4.7 | 0.4 | 0.03 | 100 | 0.0054 | 4.58939
MM3Z C-SERIES | MM3Z4V3C | アクティブ | Yes | Yes | 0 | 0 | 0 | 10.8297 | 0 | 0.540002 | 78.7802 | 0 | 9.85003 | 3.44999 | 0.398406 | 0.199203 | 0.796813 | 40.8367 | 57.7689 | 0 | 1.004 | 100 | 0.1 | 94.9 | 4.7 | 0.4 | 0.03 | 100 | 0.0054 | 4.58939
MM3Z-S-SERIES | MM3Z4V3ST1G | アクティブ | Yes | Yes | 3 | 0.5 | 3 | 0 | 80 | 1 | 0 | 8 | 4.5 | 3.02 | 0 | 0 | 0 | 36.3 | 50.2 | 13.5 | 0.86 | 100 | 0.13 | 100 | 0 | 0 | 0.49 | 100 | 0.01 | 4.51
MM3Z | MM3Z4V3T1G | アクティブ | Yes | Yes | 3 | 0.5 | 3 | 0 | 80 | 1 | 0 | 8 | 4.5 | 3.02 | 0 | 0 | 0 | 36.3 | 50.2 | 13.5 | 0.86 | 100 | 0.13 | 100 | 0 | 0 | 0.49 | 100 | 0.01 | 4.51
MM3Z B-SERIES | MM3Z4V7B | アクティブ | Yes | Yes | 0 | 0 | 0 | 10.8297 | 0 | 0.540002 | 78.7802 | 0 | 9.85003 | 3.44999 | 0.398406 | 0.199203 | 0.796813 | 40.8367 | 57.7689 | 0 | 1.004 | 100 | 0.1 | 94.9 | 4.7 | 0.4 | 0.03 | 100 | 0.0054 | 4.58939
MM3Z C-SERIES | MM3Z4V7C | アクティブ | Yes | Yes | 0 | 0 | 0 | 10.8297 | 0 | 0.540002 | 78.7802 | 0 | 9.85003 | 3.44999 | 0.398406 | 0.199203 | 0.796813 | 40.8367 | 57.7689 | 0 | 1.004 | 100 | 0.1 | 94.9 | 4.7 | 0.4 | 0.03 | 100 | 0.0054 | 4.58939
MM3Z-S-SERIES | MM3Z4V7ST1G | アクティブ | Yes | Yes | 3 | 0.5 | 3 | 0 | 80 | 1 | 0 | 8 | 4.5 | 3.02 | 0 | 0 | 0 | 36.3 | 50.2 | 13.5 | 0.86 | 100 | 0.13 | 100 | 0 | 0 | 0.49 | 100 | 0.01 | 4.51
MM3Z | MM3Z4V7T1G | アクティブ | Yes | Yes | 3 | 0.5 | 3 | 0 | 80 | 1 | 0 | 8 | 4.5 | 3.02 | 0 | 0 | 0 | 36.3 | 50.2 | 13.5 | 0.86 | 100 | 0.13 | 100 | 0 | 0 | 0.49 | 100 | 0.01 | 4.51
MM3Z B-SERIES | MM3Z51VB | アクティブ | Yes | Yes | 0 | 0 | 0 | 10.8297 | 0 | 0.540002 | 78.7802 | 0 | 9.85003 | 3.44999 | 0.398406 | 0.199203 | 0.796813 | 40.8367 | 57.7689 | 0 | 1.004 | 100 | 0.1 | 94.9 | 4.7 | 0.4 | 0.03 | 100 | 0.0054 | 4.58939
MM3Z C-SERIES | MM3Z51VC | アクティブ | Yes | Yes | 0 | 0 | 0 | 10.8297 | 0 | 0.540002 | 78.7802 | 0 | 9.85003 | 3.44999 | 0.398406 | 0.199203 | 0.796813 | 40.8367 | 57.7689 | 0 | 1.004 | 100 | 0.1 | 94.9 | 4.7 | 0.4 | 0.03 | 100 | 0.0054 | 4.58939
MM3Z | MM3Z51VT1G | アクティブ | Yes | Yes | 3 | 0.5 | 3 | 0 | 80 | 1 | 0 | 8 | 4.5 | 3.02 | 0 | 0 | 0 | 36.3 | 50.2 | 13.5 | 0.86 | 100 | 0.13 | 100 | 0 | 0 | 0.49 | 100 | 0.01 | 4.51
MM3Z B-SERIES | MM3Z56VB | アクティブ | Yes | Yes | 0 | 0 | 0 | 10.8297 | 0 | 0.540002 | 78.7802 | 0 | 9.85003 | 3.44999 | 0.398406 | 0.199203 | 0.796813 | 40.8367 | 57.7689 | 0 | 1.004 | 100 | 0.1 | 94.9 | 4.7 | 0.4 | 0.03 | 100 | 0.0054 | 4.58939
MM3Z C-SERIES | MM3Z56VC | アクティブ | Yes | Yes | 0 | 0 | 0 | 10.8297 | 0 | 0.540002 | 78.7802 | 0 | 9.85003 | 3.44999 | 0.398406 | 0.199203 | 0.796813 | 40.8367 | 57.7689 | 0 | 1.004 | 100 | 0.1 | 94.9 | 4.7 | 0.4 | 0.03 | 100 | 0.0054 | 4.58939
MM3Z | MM3Z56VT1G | アクティブ | Yes | Yes | 3 | 0.5 | 3 | 0 | 80 | 1 | 0 | 8 | 4.5 | 3.02 | 0 | 0 | 0 | 36.3 | 50.2 | 13.5 | 0.86 | 100 | 0.13 | 100 | 0 | 0 | 0.49 | 100 | 0.01 | 4.51
MM3Z B-SERIES | MM3Z5V1B | アクティブ | Yes | Yes | 0 | 0 | 0 | 10.8297 | 0 | 0.540002 | 78.7802 | 0 | 9.85003 | 3.44999 | 0.398406 | 0.199203 | 0.796813 | 40.8367 | 57.7689 | 0 | 1.004 | 100 | 0.1 | 94.9 | 4.7 | 0.4 | 0.03 | 100 | 0.0054 | 4.58939
MM3Z C-SERIES | MM3Z5V1C | アクティブ | Yes | Yes | 0 | 0 | 0 | 10.8297 | 0 | 0.540002 | 78.7802 | 0 | 9.85003 | 3.44999 | 0.398406 | 0.199203 | 0.796813 | 40.8367 | 57.7689 | 0 | 1.004 | 100 | 0.1 | 94.9 | 4.7 | 0.4 | 0.03 | 100 | 0.0054 | 4.58939
MM3Z-S-SERIES | MM3Z5V1ST1G | アクティブ | Yes | Yes | 3 | 0.5 | 3 | 0 | 80 | 1 | 0 | 8 | 4.5 | 3.02 | 0 | 0 | 0 | 36.3 | 50.2 | 13.5 | 0.86 | 100 | 0.13 | 100 | 0 | 0 | 0.49 | 100 | 0.01 | 4.51
MM3Z | MM3Z5V1T1G | アクティブ | Yes | Yes | 3 | 0.5 | 3 | 0 | 80 | 1 | 0 | 8 | 4.5 | 3.02 | 0 | 0 | 0 | 36.3 | 50.2 | 13.5 | 0.86 | 100 | 0.13 | 100 | 0 | 0 | 0.49 | 100 | 0.01 | 4.51
MM3Z B-SERIES | MM3Z5V6B | アクティブ | Yes | Yes | 0 | 0 | 0 | 10.8297 | 0 | 0.540002 | 78.7802 | 0 | 9.85003 | 3.44999 | 0.398406 | 0.199203 | 0.796813 | 40.8367 | 57.7689 | 0 | 1.004 | 100 | 0.1 | 94.9 | 4.7 | 0.4 | 0.03 | 100 | 0.0054 | 4.58939
MM3Z C-SERIES | MM3Z5V6C | アクティブ | Yes | Yes | 0 | 0 | 0 | 8 | 0 | 0.5 | 80 | 0 | 8 | 3.45 | 9.1 | 0 | 0 | 36.8 | 50.5 | 3.6 | 1.0046 | 100 | 0.1 | 94.9 | 4.7 | 0.4 | 0.03 | 100 | 0.0054 | 4.5900
MM3Z-S-SERIES | MM3Z5V6ST1G | アクティブ | Yes | Yes | 3 | 0.5 | 3 | 0 | 80 | 1 | 0 | 8 | 4.5 | 3.02 | 0 | 0 | 0 | 36.3 | 50.2 | 13.5 | 0.86 | 100 | 0.13 | 100 | 0 | 0 | 0.49 | 100 | 0.01 | 4.51
MM3Z | MM3Z5V6T1G | アクティブ | Yes | Yes | 3 | 0.5 | 3 | 0 | 80 | 1 | 0 | 8 | 4.5 | 3.02 | 0 | 0 | 0 | 36.3 | 50.2 | 13.5 | 0.86 | 100 | 0.13 | 100 | 0 | 0 | 0.49 | 100 | 0.01 | 4.51
MM3Z B-SERIES | MM3Z62VB | アクティブ | Yes | Yes | 0 | 0 | 0 | 10.8297 | 0 | 0.540002 | 78.7802 | 0 | 9.85003 | 3.44999 | 0.398406 | 0.199203 | 0.796813 | 40.8367 | 57.7689 | 0 | 1.004 | 100 | 0.1 | 94.9 | 4.7 | 0.4 | 0.03 | 100 | 0.0054 | 4.58939
MM3Z C-SERIES | MM3Z62VC | 最終発送 | Yes | Yes | 0 | 0 | 0 | 10.8297 | 0 | 0.540002 | 78.7802 | 0 | 9.85003 | 3.44999 | 0.398406 | 0.199203 | 0.796813 | 40.8367 | 57.7689 | 0 | 1.004 | 100 | 0.1 | 94.9 | 4.7 | 0.4 | 0.03 | 100 | 0.0054 | 4.58939
MM3Z | MM3Z62VT1G | アクティブ | Yes | Yes | 3 | 0.5 | 3 | 0 | 80 | 1 | 0 | 8 | 4.5 | 3.02 | 0 | 0 | 0 | 36.3 | 50.2 | 13.5 | 0.86 | 100 | 0.13 | 100 | 0 | 0 | 0.49 | 100 | 0.01 | 4.51
MM3Z B-SERIES | MM3Z68VB | アクティブ | Yes | Yes | 0 | 0 | 0 | 10.8297 | 0 | 0.540002 | 78.7802 | 0 | 9.85003 | 3.44999 | 0.398406 | 0.199203 | 0.796813 | 40.8367 | 57.7689 | 0 | 1.004 | 100 | 0.1 | 94.9 | 4.7 | 0.4 | 0.03 | 100 | 0.0054 | 4.58939
MM3Z C-SERIES | MM3Z68VC | アクティブ | Yes | Yes | 0 | 0 | 0 | 10.8297 | 0 | 0.540002 | 78.7802 | 0 | 9.85003 | 3.44999 | 0.398406 | 0.199203 | 0.796813 | 40.8367 | 57.7689 | 0 | 1.004 | 100 | 0.1 | 94.9 | 4.7 | 0.4 | 0.03 | 100 | 0.0054 | 4.58939
MM3Z | MM3Z68VT1G | 最終発送 | Yes | Yes | 3 | 0.5 | 3 | 0 | 80 | 1 | 0 | 8 | 4.5 | 3.02 | 0 | 0 | 0 | 36.3 | 50.2 | 13.5 | 0.86 | 100 | 0.13 | 100 | 0 | 0 | 0.49 | 100 | 0.01 | 4.51
MM3Z B-SERIES | MM3Z6V2B | アクティブ | Yes | Yes | 0 | 0 | 0 | 10.8297 | 0 | 0.540002 | 78.7802 | 0 | 9.85003 | 3.44999 | 0.398406 | 0.199203 | 0.796813 | 40.8367 | 57.7689 | 0 | 1.004 | 100 | 0.1 | 94.9 | 4.7 | 0.4 | 0.03 | 100 | 0.0054 | 4.58939
MM3Z C-SERIES | MM3Z6V2C | アクティブ | Yes | Yes | 0 | 0 | 0 | 10.8297 | 0 | 0.540002 | 78.7802 | 0 | 9.85003 | 3.44999 | 0.398406 | 0.199203 | 0.796813 | 40.8367 | 57.7689 | 0 | 1.004 | 100 | 0.1 | 94.9 | 4.7 | 0.4 | 0.03 | 100 | 0.0054 | 4.58939
MM3Z-S-SERIES | MM3Z6V2ST1G | アクティブ | Yes | Yes | 3 | 0.5 | 3 | 0 | 80 | 1 | 0 | 8 | 4.5 | 3.02 | 0 | 0 | 0 | 36.3 | 50.2 | 13.5 | 0.86 | 100 | 0.13 | 100 | 0 | 0 | 0.49 | 100 | 0.01 | 4.51
MM3Z | MM3Z6V2T1G | アクティブ | Yes | Yes | 3 | 0.5 | 3 | 0 | 80 | 1 | 0 | 8 | 4.5 | 3.02 | 0 | 0 | 0 | 36.3 | 50.2 | 13.5 | 0.86 | 100 | 0.13 | 100 | 0 | 0 | 0.49 | 100 | 0.01 | 4.51
MM3Z B-SERIES | MM3Z6V8B | アクティブ | Yes | Yes | 0 | 0 | 0 | 10.8297 | 0 | 0.540002 | 78.7802 | 0 | 9.85003 | 3.44999 | 0.398406 | 0.199203 | 0.796813 | 40.8367 | 57.7689 | 0 | 1.004 | 100 | 0.1 | 94.9 | 4.7 | 0.4 | 0.03 | 100 | 0.0054 | 4.58939
MM3Z C-SERIES | MM3Z6V8C | アクティブ | Yes | Yes | 0 | 0 | 0 | 10.8297 | 0 | 0.540002 | 78.7802 | 0 | 9.85003 | 3.44999 | 0.398406 | 0.199203 | 0.796813 | 40.8367 | 57.7689 | 0 | 1.004 | 100 | 0.1 | 94.9 | 4.7 | 0.4 | 0.03 | 100 | 0.0054 | 4.58939
MM3Z-S-SERIES | MM3Z6V8ST1G | アクティブ | Yes | Yes | 3 | 0.5 | 3 | 0 | 80 | 1 | 0 | 8 | 4.5 | 3.02 | 0 | 0 | 0 | 36.3 | 50.2 | 13.5 | 0.86 | 100 | 0.13 | 100 | 0 | 0 | 0.49 | 100 | 0.01 | 4.51
MM3Z | MM3Z6V8T1G | アクティブ | Yes | Yes | 3 | 0.5 | 3 | 0 | 80 | 1 | 0 | 8 | 4.5 | 3.02 | 0 | 0 | 0 | 36.3 | 50.2 | 13.5 | 0.86 | 100 | 0.13 | 100 | 0 | 0 | 0.49 | 100 | 0.01 | 4.51
MM3Z B-SERIES | MM3Z75VB | アクティブ | Yes | Yes | 0 | 0 | 0 | 10.8297 | 0 | 0.540002 | 78.7802 | 0 | 9.85003 | 3.44999 | 0.398406 | 0.199203 | 0.796813 | 40.8367 | 57.7689 | 0 | 1.004 | 100 | 0.1 | 94.9 | 4.7 | 0.4 | 0.03 | 100 | 0.0054 | 4.58939
MM3Z C-SERIES | MM3Z75VC | アクティブ | Yes | Yes | 0 | 0 | 0 | 10.8297 | 0 | 0.540002 | 78.7802 | 0 | 9.85003 | 3.44999 | 0.398406 | 0.199203 | 0.796813 | 40.8367 | 57.7689 | 0 | 1.004 | 100 | 0.1 | 94.9 | 4.7 | 0.4 | 0.03 | 100 | 0.0054 | 4.58939
MM3Z | MM3Z75VT1G | アクティブ | Yes | Yes | 3 | 0.5 | 3 | 0 | 80 | 1 | 0 | 8 | 4.5 | 3.02 | 0 | 0 | 0 | 36.3 | 50.2 | 13.5 | 0.86 | 100 | 0.13 | 100 | 0 | 0 | 0.49 | 100 | 0.01 | 4.51
MM3Z B-SERIES | MM3Z7V5B | アクティブ | Yes | Yes | 0 | 0 | 0 | 10.8297 | 0 | 0.540002 | 78.7802 | 0 | 9.85003 | 3.44999 | 0.398406 | 0.199203 | 0.796813 | 40.8367 | 57.7689 | 0 | 1.004 | 100 | 0.1 | 94.9 | 4.7 | 0.4 | 0.03 | 100 | 0.0054 | 4.58939
MM3Z C-SERIES | MM3Z7V5C | アクティブ | Yes | Yes | 0 | 0 | 0 | 10.8297 | 0 | 0.540002 | 78.7802 | 0 | 9.85003 | 3.44999 | 0.398406 | 0.199203 | 0.796813 | 40.8367 | 57.7689 | 0 | 1.004 | 100 | 0.1 | 94.9 | 4.7 | 0.4 | 0.03 | 100 | 0.0054 | 4.58939
MM3Z-S-SERIES | MM3Z7V5ST1G | アクティブ | Yes | Yes | 3 | 0.5 | 3 | 0 | 80 | 1 | 0 | 8 | 4.5 | 3.02 | 0 | 0 | 0 | 36.3 | 50.2 | 13.5 | 0.86 | 100 | 0.13 | 100 | 0 | 0 | 0.49 | 100 | 0.01 | 4.51
MM3Z | MM3Z7V5T1G | アクティブ | Yes | Yes | 3 | 0.5 | 3 | 0 | 80 | 1 | 0 | 8 | 4.5 | 3.02 | 0 | 0 | 0 | 36.3 | 50.2 | 13.5 | 0.86 | 100 | 0.13 | 100 | 0 | 0 | 0.49 | 100 | 0.01 | 4.51
MM3Z B-SERIES | MM3Z8V2B | アクティブ | Yes | Yes | 0 | 0 | 0 | 10.8297 | 0 | 0.540002 | 78.7802 | 0 | 9.85003 | 3.44999 | 0.398406 | 0.199203 | 0.796813 | 40.8367 | 57.7689 | 0 | 1.004 | 100 | 0.1 | 94.9 | 4.7 | 0.4 | 0.03 | 100 | 0.0054 | 4.58939
MM3Z C-SERIES | MM3Z8V2C | アクティブ | Yes | Yes | 0 | 0 | 0 | 10.8297 | 0 | 0.540002 | 78.7802 | 0 | 9.85003 | 3.44999 | 0.398406 | 0.199203 | 0.796813 | 40.8367 | 57.7689 | 0 | 1.004 | 100 | 0.1 | 94.9 | 4.7 | 0.4 | 0.03 | 100 | 0.0054 | 4.58939
MM3Z-S-SERIES | MM3Z8V2ST1G | アクティブ | Yes | Yes | 3 | 0.5 | 3 | 0 | 80 | 1 | 0 | 8 | 4.5 | 3.02 | 0 | 0 | 0 | 36.3 | 50.2 | 13.5 | 0.86 | 100 | 0.13 | 100 | 0 | 0 | 0.49 | 100 | 0.01 | 4.51
MM3Z-S-SERIES | MM3Z8V2ST3G | アクティブ | Yes | Yes | 3 | 0.5 | 3 | 0 | 80 | 1 | 0 | 8 | 4.5 | 3.02 | 0 | 0 | 0 | 36.3 | 50.2 | 13.5 | 0.86 | 100 | 0.13 | 100 | 0 | 0 | 0.49 | 100 | 0.01 | 4.51
MM3Z | MM3Z8V2T1G | アクティブ | Yes | Yes | 3 | 0.5 | 3 | 0 | 80 | 1 | 0 | 8 | 4.5 | 3.02 | 0 | 0 | 0 | 36.3 | 50.2 | 13.5 | 0.86 | 100 | 0.13 | 100 | 0 | 0 | 0.49 | 100 | 0.01 | 4.51
MM3Z B-SERIES | MM3Z9V1B | アクティブ | Yes | Yes | 0 | 0 | 0 | 10.8297 | 0 | 0.540002 | 78.7802 | 0 | 9.85003 | 3.44999 | 0.398406 | 0.199203 | 0.796813 | 40.8367 | 57.7689 | 0 | 1.004 | 100 | 0.1 | 94.9 | 4.7 | 0.4 | 0.03 | 100 | 0.0054 | 4.58939
MM3Z C-SERIES | MM3Z9V1C | アクティブ | Yes | Yes | 0 | 0 | 0 | 10.8297 | 0 | 0.540002 | 78.7802 | 0 | 9.85003 | 3.44999 | 0.398406 | 0.199203 | 0.796813 | 40.8367 | 57.7689 | 0 | 1.004 | 100 | 0.1 | 94.9 | 4.7 | 0.4 | 0.03 | 100 | 0.0054 | 4.58939
MM3Z-S-SERIES | MM3Z9V1ST1G | アクティブ | Yes | Yes | 3 | 0.5 | 3 | 0 | 80 | 1 | 0 | 8 | 4.5 | 3.02 | 0 | 0 | 0 | 36.3 | 50.2 | 13.5 | 0.86 | 100 | 0.13 | 100 | 0 | 0 | 0.49 | 100 | 0.01 | 4.51
MM3Z | MM3Z9V1T1G | アクティブ | Yes | Yes | 3 | 0.5 | 3 | 0 | 80 | 1 | 0 | 8 | 4.5 | 3.02 | 0 | 0 | 0 | 36.3 | 50.2 | 13.5 | 0.86 | 100 | 0.13 | 100 | 0 | 0 | 0.49 | 100 | 0.01 | 4.51
MM3Z-S-SERIES | SZMM3Z10VST1G | アクティブ | Yes | Yes | 3 | 0.5 | 3 | 0 | 80 | 1 | 0 | 8 | 4.5 | 3.02 | 0 | 0 | 0 | 36.3 | 50.2 | 13.5 | 0.86 | 100 | 0.13 | 100 | 0 | 0 | 0.49 | 100 | 0.01 | 4.51
MM3Z | SZMM3Z10VT1G | アクティブ | Yes | Yes | 3 | 0.5 | 3 | 0 | 80 | 1 | 0 | 8 | 4.5 | 3.02 | 0 | 0 | 0 | 36.3 | 50.2 | 13.5 | 0.86 | 100 | 0.13 | 100 | 0 | 0 | 0.49 | 100 | 0.01 | 4.51
MM3Z | SZMM3Z11VT1G | アクティブ | Yes | Yes | 3 | 0.5 | 3 | 0 | 80 | 1 | 0 | 8 | 4.5 | 3.02 | 0 | 0 | 0 | 36.3 | 50.2 | 13.5 | 0.86 | 100 | 0.13 | 100 | 0 | 0 | 0.49 | 100 | 0.01 | 4.51
MM3Z-S-SERIES | SZMM3Z12VST1G | アクティブ | Yes | Yes | 3 | 0.5 | 3 | 0 | 80 | 1 | 0 | 8 | 4.5 | 3.02 | 0 | 0 | 0 | 36.3 | 50.2 | 13.5 | 0.86 | 100 | 0.13 | 100 | 0 | 0 | 0.49 | 100 | 0.01 | 4.51
MM3Z | SZMM3Z12VT1G | アクティブ | Yes | Yes | 3 | 0.5 | 3 | 0 | 80 | 1 | 0 | 8 | 4.5 | 3.06 | 0 | 0 | 0 | 36.3 | 50.2 | 13.5 | 0.86 | 100 | 0.13 | 100 | 0 | 0 | 0.59 | 100 | 0.01 | 4.65
MM3Z-S-SERIES | SZMM3Z13VST1G | アクティブ | Yes | Yes | 3 | 0.5 | 3 | 0 | 80 | 1 | 0 | 8 | 4.5 | 3.02 | 0 | 0 | 0 | 36.3 | 50.2 | 13.5 | 0.86 | 100 | 0.13 | 100 | 0 | 0 | 0.49 | 100 | 0.01 | 4.51
MM3Z | SZMM3Z13VT1G | アクティブ | Yes | Yes | 3 | 0.5 | 3 | 0 | 80 | 1 | 0 | 8 | 4.5 | 3.02 | 0 | 0 | 0 | 36.3 | 50.2 | 13.5 | 0.86 | 100 | 0.13 | 100 | 0 | 0 | 0.49 | 100 | 0.01 | 4.51
MM3Z | SZMM3Z15VT1G | アクティブ | Yes | Yes | 3 | 0.5 | 3 | 0 | 80 | 1 | 0 | 8 | 4.5 | 3.02 | 0 | 0 | 0 | 36.3 | 50.2 | 13.5 | 0.86 | 100 | 0.13 | 100 | 0 | 0 | 0.49 | 100 | 0.01 | 4.51
MM3Z | SZMM3Z15VT3G | アクティブ | Yes | Yes | 3 | 0.5 | 3 | 0 | 80 | 1 | 0 | 8 | 4.5 | 3.02 | 0 | 0 | 0 | 36.3 | 50.2 | 13.5 | 0.86 | 100 | 0.13 | 100 | 0 | 0 | 0.49 | 100 | 0.01 | 4.51
MM3Z-S-SERIES | SZMM3Z16VST1G | アクティブ | Yes | Yes | 3 | 0.5 | 3 | 0 | 80 | 1 | 0 | 8 | 4.5 | 3.02 | 0 | 0 | 0 | 36.3 | 50.2 | 13.5 | 0.86 | 100 | 0.13 | 100 | 0 | 0 | 0.49 | 100 | 0.01 | 4.51
MM3Z | SZMM3Z16VT1G | アクティブ | Yes | Yes | 3 | 0.5 | 3 | 0 | 80 | 1 | 0 | 8 | 4.5 | 3.02 | 0 | 0 | 0 | 36.3 | 50.2 | 13.5 | 0.86 | 100 | 0.13 | 100 | 0 | 0 | 0.49 | 100 | 0.01 | 4.51
MM3Z | SZMM3Z16VT3G | 最終発送 | Yes | Yes | 3 | 0.5 | 3 | 0 | 80 | 1 | 0 | 8 | 4.5 | 3.02 | 0 | 0 | 0 | 36.3 | 50.2 | 13.5 | 0.86 | 100 | 0.13 | 100 | 0 | 0 | 0.49 | 100 | 0.01 | 4.51
MM3Z-S-SERIES | SZMM3Z18VST1G | アクティブ | Yes | Yes | 3 | 0.5 | 3 | 0 | 80 | 1 | 0 | 8 | 4.5 | 3.02 | 0 | 0 | 0 | 36.3 | 50.2 | 13.5 | 0.86 | 100 | 0.13 | 100 | 0 | 0 | 0.49 | 100 | 0.01 | 4.51
MM3Z | SZMM3Z18VT1G | アクティブ | Yes | Yes | 3 | 0.5 | 3 | 0 | 80 | 1 | 0 | 8 | 4.5 | 3.02 | 0 | 0 | 0 | 36.3 | 50.2 | 13.5 | 0.86 | 100 | 0.13 | 100 | 0 | 0 | 0.49 | 100 | 0.01 | 4.51
MM3Z-S-SERIES | SZMM3Z20VST1G | アクティブ | Yes | Yes | 3 | 0.5 | 3 | 0 | 80 | 1 | 0 | 8 | 4.5 | 3.02 | 0 | 0 | 0 | 36.3 | 50.2 | 13.5 | 0.86 | 100 | 0.13 | 100 | 0 | 0 | 0.49 | 100 | 0.01 | 4.51
MM3Z | SZMM3Z20VT1G | アクティブ | Yes | Yes | 3 | 0.5 | 3 | 0 | 80 | 1 | 0 | 8 | 4.5 | 3.02 | 0 | 0 | 0 | 36.3 | 50.2 | 13.5 | 0.86 | 100 | 0.13 | 100 | 0 | 0 | 0.49 | 100 | 0.01 | 4.51
MM3Z-S-SERIES | SZMM3Z22VST1G | アクティブ | Yes | Yes | 3 | 0.5 | 3 | 0 | 80 | 1 | 0 | 8 | 4.5 | 3.02 | 0 | 0 | 0 | 36.3 | 50.2 | 13.5 | 0.86 | 100 | 0.13 | 100 | 0 | 0 | 0.49 | 100 | 0.01 | 4.51
MM3Z | SZMM3Z22VT1G | アクティブ | Yes | Yes | 3 | 0.5 | 3 | 0 | 80 | 1 | 0 | 8 | 4.5 | 3.02 | 0 | 0 | 0 | 36.3 | 50.2 | 13.5 | 0.86 | 100 | 0.13 | 100 | 0 | 0 | 0.49 | 100 | 0.01 | 4.51
MM3Z | SZMM3Z24VT1G | アクティブ | Yes | Yes | 3 | 0.5 | 3 | 0 | 80 | 1 | 0 | 8 | 4.5 | 3.02 | 0 | 0 | 0 | 36.3 | 50.2 | 13.5 | 0.86 | 100 | 0.13 | 100 | 0 | 0 | 0.49 | 100 | 0.01 | 4.51
MM3Z-S-SERIES | SZMM3Z27VST1G | アクティブ | Yes | Yes | 3 | 0.5 | 3 | 0 | 80 | 1 | 0 | 8 | 4.5 | 3.02 | 0 | 0 | 0 | 36.3 | 50.2 | 13.5 | 0.86 | 100 | 0.13 | 100 | 0 | 0 | 0.49 | 100 | 0.01 | 4.51
MM3Z | SZMM3Z27VT1G | アクティブ | Yes | Yes | 3 | 0.5 | 3 | 0 | 80 | 1 | 0 | 8 | 4.5 | 3.02 | 0 | 0 | 0 | 36.3 | 50.2 | 13.5 | 0.86 | 100 | 0.13 | 100 | 0 | 0 | 0.49 | 100 | 0.01 | 4.51
MM3Z | SZMM3Z2V4T1G | アクティブ | Yes | Yes | 3 | 0.5 | 3 | 0 | 80 | 1 | 0 | 8 | 4.5 | 3.02 | 0 | 0 | 0 | 36.3 | 50.2 | 13.5 | 0.86 | 100 | 0.13 | 100 | 0 | 0 | 0.49 | 100 | 0.01 | 4.51
MM3Z | SZMM3Z2V7T1G | アクティブ | Yes | Yes | 3 | 0.5 | 3 | 0 | 80 | 1 | 0 | 8 | 4.5 | 3.02 | 0 | 0 | 0 | 36.3 | 50.2 | 13.5 | 0.86 | 100 | 0.13 | 100 | 0 | 0 | 0.49 | 100 | 0.01 | 4.51
MM3Z | SZMM3Z2V7T3G | アクティブ | Yes | Yes | 3 | 0.5 | 3 | 0 | 80 | 1 | 0 | 8 | 4.5 | 3.02 | 0 | 0 | 0 | 36.3 | 50.2 | 13.5 | 0.86 | 100 | 0.13 | 100 | 0 | 0 | 0.49 | 100 | 0.01 | 4.51
MM3Z | SZMM3Z33VT1G | アクティブ | Yes | Yes | 3 | 0.5 | 3 | 0 | 80 | 1 | 0 | 8 | 4.5 | 3.02 | 0 | 0 | 0 | 36.3 | 50.2 | 13.5 | 0.86 | 100 | 0.13 | 100 | 0 | 0 | 0.49 | 100 | 0.01 | 4.51
MM3Z-S-SERIES | SZMM3Z36VST1G | アクティブ | Yes | Yes | 3 | 0.5 | 3 | 0 | 80 | 1 | 0 | 8 | 4.5 | 3.02 | 0 | 0 | 0 | 36.3 | 50.2 | 13.5 | 0.86 | 100 | 0.13 | 100 | 0 | 0 | 0.49 | 100 | 0.01 | 4.51
MM3Z | SZMM3Z36VT1G | アクティブ | Yes | Yes | 3 | 0.5 | 3 | 0 | 80 | 1 | 0 | 8 | 4.5 | 3.02 | 0 | 0 | 0 | 36.3 | 50.2 | 13.5 | 0.86 | 100 | 0.13 | 100 | 0 | 0 | 0.49 | 100 | 0.01 | 4.51
MM3Z-S-SERIES | SZMM3Z3V0ST1G | アクティブ | Yes | Yes | 3 | 0.5 | 3 | 0 | 80 | 1 | 0 | 8 | 4.5 | 3.02 | 0 | 0 | 0 | 36.3 | 50.2 | 13.5 | 0.86 | 100 | 0.13 | 100 | 0 | 0 | 0.49 | 100 | 0.01 | 4.51
MM3Z | SZMM3Z3V0T1G | アクティブ | Yes | Yes | 3 | 0.5 | 3 | 0 | 80 | 1 | 0 | 8 | 4.5 | 3.02 | 0 | 0 | 0 | 36.3 | 50.2 | 13.5 | 0.86 | 100 | 0.13 | 100 | 0 | 0 | 0.49 | 100 | 0.01 | 4.51
MM3Z-S-SERIES | SZMM3Z3V3ST1G | アクティブ | Yes | Yes | 3 | 0.5 | 3 | 0 | 80 | 1 | 0 | 8 | 4.5 | 3.02 | 0 | 0 | 0 | 36.3 | 50.2 | 13.5 | 0.86 | 100 | 0.13 | 100 | 0 | 0 | 0.49 | 100 | 0.01 | 4.51
MM3Z-S-SERIES | SZMM3Z3V3ST3G | アクティブ | Yes | Yes | 3 | 0.5 | 3 | 0 | 80 | 1 | 0 | 8 | 4.5 | 3.02 | 0 | 0 | 0 | 36.3 | 50.2 | 13.5 | 0.86 | 100 | 0.13 | 100 | 0 | 0 | 0.49 | 100 | 0.01 | 4.51
MM3Z | SZMM3Z3V3T1G | アクティブ | Yes | Yes | 3 | 0.5 | 3 | 0 | 80 | 1 | 0 | 8 | 4.5 | 3.02 | 0 | 0 | 0 | 36.3 | 50.2 | 13.5 | 0.86 | 100 | 0.13 | 100 | 0 | 0 | 0.49 | 100 | 0.01 | 4.51
MM3Z | SZMM3Z3V6T1G | アクティブ | Yes | Yes | 3 | 0.5 | 3 | 0 | 80 | 1 | 0 | 8 | 4.5 | 3.02 | 0 | 0 | 0 | 36.3 | 50.2 | 13.5 | 0.86 | 100 | 0.13 | 100 | 0 | 0 | 0.49 | 100 | 0.01 | 4.51
MM3Z-S-SERIES | SZMM3Z3V9ST1G | アクティブ | Yes | Yes | 3 | 0.5 | 3 | 0 | 80 | 1 | 0 | 8 | 4.5 | 3.02 | 0 | 0 | 0 | 36.3 | 50.2 | 13.5 | 0.86 | 100 | 0.13 | 100 | 0 | 0 | 0.49 | 100 | 0.01 | 4.51
MM3Z | SZMM3Z3V9T1G | アクティブ | Yes | Yes | 3 | 0.5 | 3 | 0 | 80 | 1 | 0 | 8 | 4.5 | 3.02 | 0 | 0 | 0 | 36.3 | 50.2 | 13.5 | 0.86 | 100 | 0.13 | 100 | 0 | 0 | 0.49 | 100 | 0.01 | 4.51
MM3Z | SZMM3Z3V9T3G | アクティブ | Yes | Yes | 3 | 0.5 | 3 | 0 | 80 | 1 | 0 | 8 | 4.5 | 3.02 | 0 | 0 | 0 | 36.3 | 50.2 | 13.5 | 0.86 | 100 | 0.13 | 100 | 0 | 0 | 0.49 | 100 | 0.01 | 4.51
MM3Z | SZMM3Z43VT1G | アクティブ | Yes | Yes | 3 | 0.5 | 3 | 0 | 80 | 1 | 0 | 8 | 4.5 | 3.06 | 0 | 0 | 0 | 36.3 | 50.2 | 13.5 | 0.86 | 100 | 0.13 | 100 | 0 | 0 | 0.59 | 0 | 0 | 4.65
MM3Z | SZMM3Z47VT1G | アクティブ | Yes | Yes | 3 | 0.5 | 3 | 0 | 80 | 1 | 0 | 8 | 4.5 | 3.02 | 0 | 0 | 0 | 36.3 | 50.2 | 13.5 | 0.86 | 100 | 0.13 | 100 | 0 | 0 | 0.49 | 100 | 0.01 | 4.51
MM3Z-S-SERIES | SZMM3Z4V3ST1G | アクティブ | Yes | Yes | 3 | 0.5 | 3 | 0 | 80 | 1 | 0 | 8 | 4.5 | 3.02 | 0 | 0 | 0 | 36.3 | 50.2 | 13.5 | 0.86 | 100 | 0.13 | 100 | 0 | 0 | 0.49 | 100 | 0.01 | 4.51
MM3Z | SZMM3Z4V3T1G | アクティブ | Yes | Yes | 3 | 0.5 | 3 | 0 | 80 | 1 | 0 | 8 | 4.5 | 3.02 | 0 | 0 | 0 | 36.3 | 50.2 | 13.5 | 0.86 | 100 | 0.13 | 100 | 0 | 0 | 0.49 | 100 | 0.01 | 4.51
MM3Z-S-SERIES | SZMM3Z4V7ST1G | アクティブ | Yes | Yes | 3 | 0.5 | 3 | 0 | 80 | 1 | 0 | 8 | 4.5 | 3.02 | 0 | 0 | 0 | 36.3 | 50.2 | 13.5 | 0.86 | 100 | 0.13 | 100 | 0 | 0 | 0.49 | 100 | 0.01 | 4.51
MM3Z | SZMM3Z4V7T1G | アクティブ | Yes | Yes | 3 | 0.5 | 3 | 0 | 80 | 1 | 0 | 8 | 4.5 | 3.02 | 0 | 0 | 0 | 36.3 | 50.2 | 13.5 | 0.86 | 100 | 0.13 | 100 | 0 | 0 | 0.49 | 100 | 0.01 | 4.51
MM3Z | SZMM3Z51VT1G | アクティブ | Yes | Yes | 3 | 0.5 | 3 | 0 | 80 | 1 | 0 | 8 | 4.5 | 3.02 | 0 | 0 | 0 | 36.3 | 50.2 | 13.5 | 0.86 | 100 | 0.13 | 100 | 0 | 0 | 0.49 | 100 | 0.01 | 4.51
MM3Z | SZMM3Z56VT1G | アクティブ | Yes | Yes | 3 | 0.5 | 3 | 0 | 80 | 1 | 0 | 8 | 4.5 | 3.02 | 0 | 0 | 0 | 36.3 | 50.2 | 13.5 | 0.86 | 100 | 0.13 | 100 | 0 | 0 | 0.49 | 100 | 0.01 | 4.51
MM3Z-S-SERIES | SZMM3Z5V1ST1G | アクティブ | Yes | Yes | 3 | 0.5 | 3 | 0 | 80 | 1 | 0 | 8 | 4.5 | 3.02 | 0 | 0 | 0 | 36.3 | 50.2 | 13.5 | 0.86 | 100 | 0.13 | 100 | 0 | 0 | 0.49 | 100 | 0.01 | 4.51
MM3Z | SZMM3Z5V1T1G | アクティブ | Yes | Yes | 3 | 0.5 | 3 | 0 | 80 | 1 | 0 | 8 | 4.5 | 3.02 | 0 | 0 | 0 | 36.3 | 50.2 | 13.5 | 0.86 | 100 | 0.13 | 100 | 0 | 0 | 0.49 | 100 | 0.01 | 4.51
MM3Z-S-SERIES | SZMM3Z5V6ST1G | アクティブ | Yes | Yes | 3 | 0.5 | 3 | 0 | 80 | 1 | 0 | 8 | 4.5 | 3.02 | 0 | 0 | 0 | 36.3 | 50.2 | 13.5 | 0.86 | 100 | 0.13 | 100 | 0 | 0 | 0.49 | 100 | 0.01 | 4.51
MM3Z | SZMM3Z5V6T1G | アクティブ | Yes | Yes | 3 | 0.5 | 3 | 0 | 80 | 1 | 0 | 8 | 4.5 | 3.02 | 0 | 0 | 0 | 36.3 | 50.2 | 13.5 | 0.86 | 100 | 0.13 | 100 | 0 | 0 | 0.49 | 100 | 0.01 | 4.51
MM3Z | SZMM3Z62VT1G | 最終発送 | Yes | Yes | 3 | 0.5 | 3 | 0 | 80 | 1 | 0 | 8 | 4.5 | 3.02 | 0 | 0 | 0 | 36.3 | 50.2 | 13.5 | 0.86 | 100 | 0.13 | 100 | 0 | 0 | 0.49 | 100 | 0.01 | 4.51
MM3Z | SZMM3Z68VT1G | アクティブ | Yes | Yes | 3 | 0.5 | 3 | 0 | 80 | 1 | 0 | 8 | 4.5 | 3.02 | 0 | 0 | 0 | 36.3 | 50.2 | 13.5 | 0.86 | 100 | 0.13 | 100 | 0 | 0 | 0.49 | 100 | 0.01 | 4.51
MM3Z-S-SERIES | SZMM3Z6V2ST1G | アクティブ | Yes | Yes | 3 | 0.5 | 3 | 0 | 80 | 1 | 0 | 8 | 4.5 | 3.02 | 0 | 0 | 0 | 36.3 | 50.2 | 13.5 | 0.86 | 100 | 0.13 | 100 | 0 | 0 | 0.49 | 100 | 0.01 | 4.51
MM3Z | SZMM3Z6V2T1G | アクティブ | Yes | Yes | 3 | 0.5 | 3 | 0 | 80 | 1 | 0 | 8 | 4.5 | 3.02 | 0 | 0 | 0 | 36.3 | 50.2 | 13.5 | 0.86 | 100 | 0.13 | 100 | 0 | 0 | 0.49 | 100 | 0.01 | 4.51
MM3Z-S-SERIES | SZMM3Z6V8ST1G | アクティブ | Yes | Yes | 3 | 0.5 | 3 | 0 | 80 | 1 | 0 | 8 | 4.5 | 3.02 | 0 | 0 | 0 | 36.3 | 50.2 | 13.5 | 0.86 | 100 | 0.13 | 100 | 0 | 0 | 0.49 | 100 | 0.01 | 4.51
MM3Z | SZMM3Z6V8T1G | アクティブ | Yes | Yes | 3 | 0.5 | 3 | 0 | 80 | 1 | 0 | 8 | 4.5 | 3.02 | 0 | 0 | 0 | 36.3 | 50.2 | 13.5 | 0.86 | 100 | 0.13 | 100 | 0 | 0 | 0.49 | 100 | 0.01 | 4.51
MM3Z | SZMM3Z75VT1G | アクティブ | Yes | Yes | 3 | 0.5 | 3 | 0 | 80 | 1 | 0 | 8 | 4.5 | 3.02 | 0 | 0 | 0 | 36.3 | 50.2 | 13.5 | 0.86 | 100 | 0.13 | 100 | 0 | 0 | 0.49 | 100 | 0.01 | 4.51
MM3Z-S-SERIES | SZMM3Z7V5ST1G | アクティブ | Yes | Yes | 3 | 0.5 | 3 | 0 | 80 | 1 | 0 | 8 | 4.5 | 3.02 | 0 | 0 | 0 | 36.3 | 50.2 | 13.5 | 0.86 | 100 | 0.13 | 100 | 0 | 0 | 0.49 | 100 | 0.01 | 4.51
MM3Z | SZMM3Z7V5T1G | アクティブ | Yes | Yes | 3 | 0.5 | 3 | 0 | 80 | 1 | 0 | 8 | 4.5 | 3.02 | 0 | 0 | 0 | 36.3 | 50.2 | 13.5 | 0.86 | 100 | 0.13 | 100 | 0 | 0 | 0.49 | 100 | 0.01 | 4.51
MM3Z-S-SERIES | SZMM3Z8V2ST1G | アクティブ | Yes | Yes | 3 | 0.5 | 3 | 0 | 80 | 1 | 0 | 8 | 4.5 | 3.02 | 0 | 0 | 0 | 36.3 | 50.2 | 13.5 | 0.86 | 100 | 0.13 | 100 | 0 | 0 | 0.49 | 100 | 0.01 | 4.51
MM3Z | SZMM3Z8V2T1G | アクティブ | Yes | Yes | 3 | 0.5 | 3 | 0 | 80 | 1 | 0 | 8 | 4.5 | 3.02 | 0 | 0 | 0 | 36.3 | 50.2 | 13.5 | 0.86 | 100 | 0.13 | 100 | 0 | 0 | 0.49 | 100 | 0.01 | 4.51
MM3Z-S-SERIES | SZMM3Z9V1ST1G | アクティブ | Yes | Yes | 3 | 0.5 | 3 | 0 | 80 | 1 | 0 | 8 | 4.5 | 3.02 | 0 | 0 | 0 | 36.3 | 50.2 | 13.5 | 0.86 | 100 | 0.13 | 100 | 0 | 0 | 0.49 | 100 | 0.01 | 4.51
MM3Z | SZMM3Z9V1T1G | アクティブ | Yes | Yes | 3 | 0.5 | 3 | 0 | 80 | 1 | 0 | 8 | 4.5 | 3.02 | 0 | 0 | 0 | 36.3 | 50.2 | 13.5 | 0.86 | 100 | 0.13 | 100 | 0 | 0 | 0.49 | 100 | 0.01 | 4.51
含有材料開示の免責事項
注：弊社は、最も正確な情報を提供するよう細心の注意を払っておりますが、
データは下請け業者または原材料供給業者から提供される範囲に基づいて編集されており、その完全性および正確性を保証することはできないため
機密情報保護のために下請け業者または原材料供給業者から一部の情報が提供されていない可能性があるため。
この情報は、上記の要素に基づくこれらのパーツの推定平均重量です
予測される重大な有毒金属成分を保証するものではありません。これらの予測には、最終製品のシリコン・デバイスに含まれるドーパントおよび金属素材のトレース・レベルは含まれません
これらの予測には、最終製品のシリコン・デバイスに含まれるドーパントおよび金属素材の痕跡程度は含まれません。
There is no intentional use of RoHS restricted substances.
Lead (Pb) and lead oxide (PbO) are exempted with the RoHS exemption 7(a), 7(c) and 15.
材料組成計算の詳細については、以下に示す弊社のProduct Chemical Content Brochure (製品含有化学物質ブローシャ)をクリックしてご覧ください: