## MMSZ
onsemi
4/20/2024
基本パーツ | 注文可能なパーツ | ステータス | ハロゲンフリー | 鉛フリー | Mold Compound-Black | [7 empty] | リードフレーム |  |  |  | 外部端子処理 |  | ペレット |  | ワイヤボンド |  |  | 合計
[5 empty] | Boron zinc hydroxide oxide[%] | Zinc Monoxide (ZnO)[%] | 2,4,6-triamino-s-triazincompd.withs-triazine-triol[%] | Silica Amorphous (SiO2)[%] | Carbon Black (C)[%] | Ortho-Cresol Novolac Resin[%] | Phenolic Resin (Novolac)[%] | 重さ[mg] | Nickel (Ni)[%] | Iron (Fe)[%] | Copper (Cu)[%] | 重さ[mg] | Tin (Sn)[%] | 重さ[mg] | Silicon (Si)[%] | 重さ[mg] | Palladium (Pd)[%] | Copper (Cu)[%] | 重さ[mg] | 重さ[mg]
[5 empty] | 138265-88-0 | 1314-13-2 | 37640-57-6 | 7631-86-9 | 1333-86-4 | 29690-82-2 | 9003-35-4 | n/a | 7440-02-0 | 7439-89-6 | 7440-50-8 | n/a | 7440-31-5 | n/a | 7440-21-3 | n/a | 7440-05-3 | 7440-50-8 | n/a | n/a
MMSZ | MMSZ10T1G | アクティブ | Yes | Yes | 3 | 0.5 | 3 | 80 | 1 | 8 | 4.5 | 6.51 | 36.3 | 50.2 | 13.5 | 3.19 | 100 | 0.8 | 100 | 0.88 | 1.3 | 98.7 | 0.145 | 11.525
MMSZ | MMSZ10T3G | アクティブ | Yes | Yes | 3 | 0.5 | 3 | 80 | 1 | 8 | 4.5 | 6.51 | 36.3 | 50.2 | 13.5 | 3.19 | 100 | 0.8 | 100 | 0.88 | 1.3 | 98.7 | 0.145 | 11.525
MMSZ | MMSZ11T1G | アクティブ | Yes | Yes | 3 | 0.5 | 3 | 80 | 1 | 8 | 4.5 | 6.51 | 36.3 | 50.2 | 13.5 | 3.19 | 100 | 0.8 | 100 | 0.88 | 1.3 | 98.7 | 0.145 | 11.525
MMSZ | MMSZ12T1G | アクティブ | Yes | Yes | 3 | 0.5 | 3 | 80 | 1 | 8 | 4.5 | 6.51 | 36.3 | 50.2 | 13.5 | 3.19 | 100 | 0.8 | 100 | 0.88 | 1.3 | 98.7 | 0.145 | 11.525
MMSZ | MMSZ13T1G | アクティブ | Yes | Yes | 3 | 0.5 | 3 | 80 | 1 | 8 | 4.5 | 6.51 | 36.3 | 50.2 | 13.5 | 3.19 | 100 | 0.8 | 100 | 0.88 | 1.3 | 98.7 | 0.145 | 11.525
MMSZ | MMSZ15T1G | アクティブ | Yes | Yes | 3 | 0.5 | 3 | 80 | 1 | 8 | 4.5 | 6.51 | 36.3 | 50.2 | 13.5 | 3.19 | 100 | 0.8 | 100 | 0.88 | 1.3 | 98.7 | 0.145 | 11.525
MMSZ | MMSZ16T1G | アクティブ | Yes | Yes | 3 | 0.5 | 3 | 80 | 1 | 8 | 4.5 | 6.51 | 36.3 | 50.2 | 13.5 | 3.19 | 100 | 0.8 | 100 | 0.88 | 1.3 | 98.7 | 0.145 | 11.525
| MMSZ18ET1G | アクティブ | Yes | Yes | 3 | 0.5 | 3 | 80 | 1 | 8 | 4.5 | 6.51 | 36.3 | 50.2 | 13.5 | 3.19 | 100 | 0.8 | 100 | 0.88 | 1.3 | 98.7 | 0.145 | 11.525
MMSZ | MMSZ18T1G | アクティブ | Yes | Yes | 3 | 0.5 | 3 | 80 | 1 | 8 | 4.5 | 6.51 | 36.3 | 50.2 | 13.5 | 3.19 | 100 | 0.8 | 100 | 0.88 | 1.3 | 98.7 | 0.145 | 11.525
MMSZ | MMSZ18T3G | アクティブ | Yes | Yes | 3 | 0.5 | 3 | 80 | 1 | 8 | 4.5 | 6.51 | 36.3 | 50.2 | 13.5 | 3.19 | 100 | 0.8 | 100 | 0.88 | 1.3 | 98.7 | 0.145 | 11.525
MMSZ | MMSZ20T1G | アクティブ | Yes | Yes | 3 | 0.5 | 3 | 80 | 1 | 8 | 4.5 | 6.51 | 36.3 | 50.2 | 13.5 | 3.19 | 100 | 0.8 | 100 | 0.88 | 1.3 | 98.7 | 0.145 | 11.525
MMSZ | MMSZ22T1G | アクティブ | Yes | Yes | 3 | 0.5 | 3 | 80 | 1 | 8 | 4.5 | 6.51 | 36.3 | 50.2 | 13.5 | 3.19 | 100 | 0.8 | 100 | 0.88 | 1.3 | 98.7 | 0.145 | 11.525
MMSZ | MMSZ24T1G | アクティブ | Yes | Yes | 3 | 0.5 | 3 | 80 | 1 | 8 | 4.5 | 6.51 | 36.3 | 50.2 | 13.5 | 3.19 | 100 | 0.8 | 100 | 0.88 | 1.3 | 98.7 | 0.145 | 11.525
MMSZ | MMSZ27T1G | アクティブ | Yes | Yes | 3 | 0.5 | 3 | 80 | 1 | 8 | 4.5 | 6.51 | 36.3 | 50.2 | 13.5 | 3.19 | 100 | 0.8 | 100 | 0.88 | 1.3 | 98.7 | 0.145 | 11.525
MMSZ | MMSZ27T3G | アクティブ | Yes | Yes | 3 | 0.5 | 3 | 80 | 1 | 8 | 4.5 | 6.51 | 36.3 | 50.2 | 13.5 | 3.19 | 100 | 0.8 | 100 | 0.88 | 1.3 | 98.7 | 0.145 | 11.525
MMSZ | MMSZ2V4T1G | アクティブ | Yes | Yes | 3 | 0.5 | 3 | 80 | 1 | 8 | 4.5 | 6.51 | 36.3 | 50.2 | 13.5 | 3.19 | 100 | 0.8 | 100 | 0.88 | 1.3 | 98.7 | 0.145 | 11.525
MMSZ | MMSZ2V7T1G | アクティブ | Yes | Yes | 3 | 0.5 | 3 | 80 | 1 | 8 | 4.5 | 6.51 | 36.3 | 50.2 | 13.5 | 3.19 | 100 | 0.8 | 100 | 0.88 | 1.3 | 98.7 | 0.145 | 11.525
MMSZ | MMSZ30T1G | アクティブ | Yes | Yes | 3 | 0.5 | 3 | 80 | 1 | 8 | 4.5 | 6.51 | 36.3 | 50.2 | 13.5 | 3.19 | 100 | 0.8 | 100 | 0.88 | 1.3 | 98.7 | 0.145 | 11.525
MMSZ | MMSZ33T1G | アクティブ | Yes | Yes | 3 | 0.5 | 3 | 80 | 1 | 8 | 4.5 | 6.51 | 36.3 | 50.2 | 13.5 | 3.19 | 100 | 0.8 | 100 | 0.88 | 1.3 | 98.7 | 0.145 | 11.525
MMSZ | MMSZ36T1G | アクティブ | Yes | Yes | 3 | 0.5 | 3 | 80 | 1 | 8 | 4.5 | 6.51 | 36.3 | 50.2 | 13.5 | 3.19 | 100 | 0.8 | 100 | 0.88 | 1.3 | 98.7 | 0.145 | 11.525
MMSZ | MMSZ39T1G | アクティブ | Yes | Yes | 3 | 0.5 | 3 | 80 | 1 | 8 | 4.5 | 6.51 | 36.3 | 50.2 | 13.5 | 3.19 | 100 | 0.8 | 100 | 0.88 | 1.3 | 98.7 | 0.145 | 11.525
MMSZ | MMSZ3V0T1G | アクティブ | Yes | Yes | 3 | 0.5 | 3 | 80 | 1 | 8 | 4.5 | 6.51 | 36.3 | 50.2 | 13.5 | 3.19 | 100 | 0.8 | 100 | 0.88 | 1.3 | 98.7 | 0.145 | 11.525
MMSZ | MMSZ3V3T1G | アクティブ | Yes | Yes | 3 | 0.5 | 3 | 80 | 1 | 8 | 4.5 | 6.51 | 36.3 | 50.2 | 13.5 | 3.19 | 100 | 0.8 | 100 | 0.88 | 1.3 | 98.7 | 0.145 | 11.525
MMSZ | MMSZ3V6T1G | アクティブ | Yes | Yes | 3 | 0.5 | 3 | 80 | 1 | 8 | 4.5 | 6.51 | 36.3 | 50.2 | 13.5 | 3.19 | 100 | 0.8 | 100 | 0.88 | 1.3 | 98.7 | 0.145 | 11.525
MMSZ | MMSZ3V9T1G | アクティブ | Yes | Yes | 3 | 0.5 | 3 | 80 | 1 | 8 | 4.5 | 6.51 | 36.3 | 50.2 | 13.5 | 3.19 | 100 | 0.8 | 100 | 0.88 | 1.3 | 98.7 | 0.145 | 11.525
MMSZ | MMSZ43T1G | アクティブ | Yes | Yes | 0 | 0 | 0 | 0 | 0.5 | 0 | 10 | 6.51 | 36.3 | 50.2 | 13.5 | 3.19 | 100 | 0.8 | 100 | 0.88 | 1.3 | 98.7 | 0.29 | 11.67
| MMSZ4678T1G | アクティブ | Yes | Yes | 0 | 0 | 0 | 0 | 0.5 | 0 | 10 | 6.51 | 36.3 | 50.2 | 13.5 | 3.19 | 100 | 0.8 | 100 | 0.88 | 1.3 | 98.7 | 0.29 | 11.67
MMSZ4 | MMSZ4679T1G | アクティブ | Yes | Yes | 0 | 0 | 0 | 0 | 0.5 | 0 | 10 | 6.51 | 36.3 | 50.2 | 13.5 | 3.19 | 100 | 0.8 | 100 | 0.88 | 1.3 | 98.7 | 0.29 | 11.67
MMSZ4 E-SERIES | MMSZ4680ET1G | アクティブ | Yes | Yes | 3 | 0.5 | 3 | 80 | 1 | 8 | 4.5 | 6.51 | 36.3 | 50.2 | 13.5 | 3.19 | 100 | 0.8 | 100 | 0.88 | 1.3 | 98.7 | 0.145 | 11.525
MMSZ4 | MMSZ4680T1G | アクティブ | Yes | Yes | 3 | 0.5 | 3 | 80 | 1 | 8 | 4.5 | 6.51 | 36.3 | 50.2 | 13.5 | 3.19 | 100 | 0.8 | 100 | 0.88 | 1.3 | 98.7 | 0.145 | 11.525
MMSZ4 | MMSZ4681T1G | アクティブ | Yes | Yes | 0 | 0 | 0 | 0 | 0.5 | 0 | 10 | 6.51 | 36.3 | 50.2 | 13.5 | 3.19 | 100 | 0.8 | 100 | 0.88 | 1.3 | 98.7 | 0.29 | 11.67
MMSZ4 | MMSZ4682T1G | アクティブ | Yes | Yes | 3 | 0.5 | 3 | 80 | 1 | 8 | 4.5 | 6.51 | 36.3 | 50.2 | 13.5 | 3.19 | 100 | 0.8 | 100 | 0.88 | 1.3 | 98.7 | 0.145 | 11.525
MMSZ4 | MMSZ4683T1G | アクティブ | Yes | Yes | 0 | 0 | 0 | 0 | 0.5 | 0 | 10 | 6.51 | 36.3 | 50.2 | 13.5 | 3.19 | 100 | 0.8 | 100 | 0.88 | 1.3 | 98.7 | 0.29 | 11.67
MMSZ4 | MMSZ4684T1G | アクティブ | Yes | Yes | 3 | 0.5 | 3 | 80 | 1 | 8 | 4.5 | 6.51 | 36.3 | 50.2 | 13.5 | 3.19 | 100 | 0.8 | 100 | 0.88 | 1.3 | 98.7 | 0.145 | 11.525
MMSZ4 | MMSZ4684T3G | 最終発送 | Yes | Yes | 3 | 0.5 | 3 | 80 | 1 | 8 | 4.5 | 6.51 | 36.3 | 50.2 | 13.5 | 3.19 | 100 | 0.8 | 100 | 0.88 | 1.3 | 98.7 | 0.145 | 11.525
MMSZ4 | MMSZ4685T1G | アクティブ | Yes | Yes | 3 | 0.5 | 3 | 80 | 1 | 8 | 4.5 | 6.51 | 36.3 | 50.2 | 13.5 | 3.19 | 100 | 0.8 | 100 | 0.88 | 1.3 | 98.7 | 0.145 | 11.525
MMSZ4 | MMSZ4686T1G | アクティブ | Yes | Yes | 3 | 0.5 | 3 | 80 | 1 | 8 | 4.5 | 6.51 | 36.3 | 50.2 | 13.5 | 3.19 | 100 | 0.8 | 100 | 0.88 | 1.3 | 98.7 | 0.145 | 11.525
MMSZ4 | MMSZ4687T1G | アクティブ | Yes | Yes | 3 | 0.5 | 3 | 80 | 1 | 8 | 4.5 | 6.51 | 36.3 | 50.2 | 13.5 | 3.19 | 100 | 0.8 | 100 | 0.88 | 1.3 | 98.7 | 0.145 | 11.525
MMSZ4 | MMSZ4688T1G | アクティブ | Yes | Yes | 3 | 0.5 | 3 | 80 | 1 | 8 | 4.5 | 6.51 | 36.3 | 50.2 | 13.5 | 3.19 | 100 | 0.8 | 100 | 0.88 | 1.3 | 98.7 | 0.145 | 11.525
MMSZ4 | MMSZ4688T3G | アクティブ | Yes | Yes | 3 | 0.5 | 3 | 80 | 1 | 8 | 4.5 | 6.51 | 36.3 | 50.2 | 13.5 | 3.19 | 100 | 0.8 | 100 | 0.88 | 1.3 | 98.7 | 0.145 | 11.525
MMSZ4 E-SERIES | MMSZ4689ET1G | アクティブ | Yes | Yes | 3 | 0.5 | 3 | 80 | 1 | 8 | 4.5 | 6.51 | 36.3 | 50.2 | 13.5 | 3.19 | 100 | 0.8 | 100 | 0.88 | 1.3 | 98.7 | 0.145 | 11.525
MMSZ4 | MMSZ4689T1G | アクティブ | Yes | Yes | 3 | 0.5 | 3 | 80 | 1 | 8 | 4.5 | 6.51 | 36.3 | 50.2 | 13.5 | 3.19 | 100 | 0.8 | 100 | 0.88 | 1.3 | 98.7 | 0.145 | 11.525
MMSZ4 | MMSZ4689T3G | アクティブ | Yes | Yes | 0 | 0 | 0 | 0 | 0.5 | 0 | 10 | 6.51 | 36.3 | 50.2 | 13.5 | 3.19 | 100 | 0.8 | 100 | 0.88 | 1.3 | 98.7 | 0.29 | 11.67
MMSZ4 | MMSZ4690T1G | アクティブ | Yes | Yes | 3 | 0.5 | 3 | 80 | 1 | 8 | 4.5 | 6.51 | 36.3 | 50.2 | 13.5 | 3.19 | 100 | 0.8 | 100 | 0.88 | 1.3 | 98.7 | 0.145 | 11.525
MMSZ4 | MMSZ4690T3G | アクティブ | Yes | Yes | 3 | 0.5 | 3 | 80 | 1 | 8 | 4.5 | 6.51 | 36.3 | 50.2 | 13.5 | 3.19 | 100 | 0.8 | 100 | 0.88 | 1.3 | 98.7 | 0.145 | 11.525
MMSZ4 | MMSZ4691T1G | アクティブ | Yes | Yes | 3 | 0.5 | 3 | 80 | 1 | 8 | 4.5 | 6.51 | 36.3 | 50.2 | 13.5 | 3.19 | 100 | 0.8 | 100 | 0.88 | 1.3 | 98.7 | 0.145 | 11.525
MMSZ4 | MMSZ4692T1G | アクティブ | Yes | Yes | 3 | 0.5 | 3 | 80 | 1 | 8 | 4.5 | 6.51 | 36.3 | 50.2 | 13.5 | 3.19 | 100 | 0.8 | 100 | 0.88 | 1.3 | 98.7 | 0.145 | 11.525
MMSZ4 | MMSZ4693T1G | アクティブ | Yes | Yes | 3 | 0.5 | 3 | 80 | 1 | 8 | 4.5 | 6.51 | 36.3 | 50.2 | 13.5 | 3.19 | 100 | 0.8 | 100 | 0.88 | 1.3 | 98.7 | 0.145 | 11.525
MMSZ4 | MMSZ4693T3G | アクティブ | Yes | Yes | 3 | 0.5 | 3 | 80 | 1 | 8 | 4.5 | 6.51 | 36.3 | 50.2 | 13.5 | 3.19 | 100 | 0.8 | 100 | 0.88 | 1.3 | 98.7 | 0.145 | 11.525
MMSZ4 | MMSZ4694T1G | アクティブ | Yes | Yes | 3 | 0.5 | 3 | 80 | 1 | 8 | 4.5 | 6.51 | 36.3 | 50.2 | 13.5 | 3.19 | 100 | 0.8 | 100 | 0.88 | 1.3 | 98.7 | 0.145 | 11.525
MMSZ4 | MMSZ4694T3G | アクティブ | Yes | Yes | 3 | 0.5 | 3 | 80 | 1 | 8 | 4.5 | 6.51 | 36.3 | 50.2 | 13.5 | 3.19 | 100 | 0.8 | 100 | 0.88 | 1.3 | 98.7 | 0.145 | 11.525
MMSZ4 | MMSZ4696T1G | アクティブ | Yes | Yes | 3 | 0.5 | 3 | 80 | 1 | 8 | 4.5 | 6.51 | 36.3 | 50.2 | 13.5 | 3.19 | 100 | 0.8 | 100 | 0.88 | 1.3 | 98.7 | 0.145 | 11.525
MMSZ4 | MMSZ4697T1G | アクティブ | Yes | Yes | 3 | 0.5 | 3 | 80 | 1 | 8 | 4.5 | 6.51 | 36.3 | 50.2 | 13.5 | 3.19 | 100 | 0.8 | 100 | 0.88 | 1.3 | 98.7 | 0.145 | 11.525
MMSZ4 | MMSZ4698T1G | アクティブ | Yes | Yes | 3 | 0.5 | 3 | 80 | 1 | 8 | 4.5 | 6.51 | 36.3 | 50.2 | 13.5 | 3.19 | 100 | 0.8 | 100 | 0.88 | 1.3 | 98.7 | 0.145 | 11.525
MMSZ4 | MMSZ4699T1G | アクティブ | Yes | Yes | 3 | 0.5 | 3 | 80 | 1 | 8 | 4.5 | 6.51 | 36.3 | 50.2 | 13.5 | 3.19 | 100 | 0.8 | 100 | 0.88 | 1.3 | 98.7 | 0.145 | 11.525
MMSZ4 | MMSZ4700T1G | アクティブ | Yes | Yes | 3 | 0.5 | 3 | 80 | 1 | 8 | 4.5 | 6.51 | 36.3 | 50.2 | 13.5 | 3.19 | 100 | 0.8 | 100 | 0.88 | 1.3 | 98.7 | 0.145 | 11.525
MMSZ4 | MMSZ4701T1G | アクティブ | Yes | Yes | 3 | 0.5 | 3 | 80 | 1 | 8 | 4.5 | 6.51 | 36.3 | 50.2 | 13.5 | 3.19 | 100 | 0.8 | 100 | 0.88 | 1.3 | 98.7 | 0.145 | 11.525
MMSZ4 | MMSZ4702T1G | アクティブ | Yes | Yes | 3 | 0.5 | 3 | 80 | 1 | 8 | 4.5 | 6.51 | 36.3 | 50.2 | 13.5 | 3.19 | 100 | 0.8 | 100 | 0.88 | 1.3 | 98.7 | 0.145 | 11.525
MMSZ4 | MMSZ4703T1G | アクティブ | Yes | Yes | 3 | 0.5 | 3 | 80 | 1 | 8 | 4.5 | 6.51 | 36.3 | 50.2 | 13.5 | 3.19 | 100 | 0.8 | 100 | 0.88 | 1.3 | 98.7 | 0.145 | 11.525
MMSZ4 | MMSZ4704T1G | アクティブ | Yes | Yes | 3 | 0.5 | 3 | 80 | 1 | 8 | 4.5 | 6.51 | 36.3 | 50.2 | 13.5 | 3.19 | 100 | 0.8 | 100 | 0.88 | 1.3 | 98.7 | 0.145 | 11.525
MMSZ4 | MMSZ4705T1G | アクティブ | Yes | Yes | 3 | 0.5 | 3 | 80 | 1 | 8 | 4.5 | 6.51 | 36.3 | 50.2 | 13.5 | 3.19 | 100 | 0.8 | 100 | 0.88 | 1.3 | 98.7 | 0.145 | 11.525
MMSZ4 | MMSZ4706T1G | アクティブ | Yes | Yes | 3 | 0.5 | 3 | 80 | 1 | 8 | 4.5 | 6.51 | 36.3 | 50.2 | 13.5 | 3.19 | 100 | 0.8 | 100 | 0.88 | 1.3 | 98.7 | 0.145 | 11.525
MMSZ4 | MMSZ4707T1G | アクティブ | Yes | Yes | 3 | 0.5 | 3 | 80 | 1 | 8 | 4.5 | 6.51 | 36.3 | 50.2 | 13.5 | 3.19 | 100 | 0.8 | 100 | 0.88 | 1.3 | 98.7 | 0.145 | 11.525
MMSZ4 | MMSZ4708T1G | アクティブ | Yes | Yes | 3 | 0.5 | 3 | 80 | 1 | 8 | 4.5 | 6.51 | 36.3 | 50.2 | 13.5 | 3.19 | 100 | 0.8 | 100 | 0.88 | 1.3 | 98.7 | 0.145 | 11.525
MMSZ4 | MMSZ4709T1G | アクティブ | Yes | Yes | 3 | 0.5 | 3 | 80 | 1 | 8 | 4.5 | 6.51 | 36.3 | 50.2 | 13.5 | 3.19 | 100 | 0.8 | 100 | 0.88 | 1.3 | 98.7 | 0.145 | 11.525
MMSZ4 | MMSZ4710T1G | アクティブ | Yes | Yes | 3 | 0.5 | 3 | 80 | 1 | 8 | 4.5 | 6.51 | 36.3 | 50.2 | 13.5 | 3.19 | 100 | 0.8 | 100 | 0.88 | 1.3 | 98.7 | 0.145 | 11.525
MMSZ4 | MMSZ4711T1G | アクティブ | Yes | Yes | 0 | 0 | 0 | 0 | 0.5 | 0 | 10 | 6.51 | 36.3 | 50.2 | 13.5 | 3.19 | 100 | 0.8 | 100 | 0.88 | 1.3 | 98.7 | 0.29 | 11.67
MMSZ4 | MMSZ4713T1G | アクティブ | Yes | Yes | 3 | 0.5 | 3 | 80 | 1 | 8 | 4.5 | 6.51 | 36.3 | 50.2 | 13.5 | 3.19 | 100 | 0.8 | 100 | 0.88 | 1.3 | 98.7 | 0.145 | 11.525
MMSZ4 | MMSZ4714T1G | アクティブ | Yes | Yes | 3 | 0.5 | 3 | 80 | 1 | 8 | 4.5 | 6.51 | 36.3 | 50.2 | 13.5 | 3.19 | 100 | 0.8 | 100 | 0.88 | 1.3 | 98.7 | 0.145 | 11.525
MMSZ4 | MMSZ4715T1G | アクティブ | Yes | Yes | 3 | 0.5 | 3 | 80 | 1 | 8 | 4.5 | 6.51 | 36.3 | 50.2 | 13.5 | 3.19 | 100 | 0.8 | 100 | 0.88 | 1.3 | 98.7 | 0.145 | 11.525
MMSZ4 | MMSZ4717T1G | アクティブ | Yes | Yes | 3 | 0.5 | 3 | 80 | 1 | 8 | 4.5 | 6.51 | 36.3 | 50.2 | 13.5 | 3.19 | 100 | 0.8 | 100 | 0.88 | 1.3 | 98.7 | 0.145 | 11.525
MMSZ | MMSZ47T1G | アクティブ | Yes | Yes | 3 | 0.5 | 3 | 80 | 1 | 8 | 4.5 | 6.51 | 36.3 | 50.2 | 13.5 | 3.19 | 100 | 0.8 | 100 | 0.88 | 1.3 | 98.7 | 0.145 | 11.525
MMSZ | MMSZ47T3G | アクティブ | Yes | Yes | 3 | 0.5 | 3 | 80 | 1 | 8 | 4.5 | 6.51 | 36.3 | 50.2 | 13.5 | 3.19 | 100 | 0.8 | 100 | 0.88 | 1.3 | 98.7 | 0.145 | 11.525
MMSZ | MMSZ4V3T1G | アクティブ | Yes | Yes | 3 | 0.5 | 3 | 80 | 1 | 8 | 4.5 | 6.51 | 36.3 | 50.2 | 13.5 | 3.19 | 100 | 0.8 | 100 | 0.88 | 1.3 | 98.7 | 0.145 | 11.525
MMSZ | MMSZ4V7T1G | アクティブ | Yes | Yes | 3 | 0.5 | 3 | 80 | 1 | 8 | 4.5 | 6.51 | 36.3 | 50.2 | 13.5 | 3.19 | 100 | 0.8 | 100 | 0.88 | 1.3 | 98.7 | 0.145 | 11.525
MMSZ | MMSZ51T1G | アクティブ | Yes | Yes | 3 | 0.5 | 3 | 80 | 1 | 8 | 4.5 | 6.51 | 36.3 | 50.2 | 13.5 | 3.19 | 100 | 0.8 | 100 | 0.88 | 1.3 | 98.7 | 0.145 | 11.525
MMSZ52 | MMSZ5221BT1G | アクティブ | Yes | Yes | 3 | 0.5 | 3 | 80 | 1 | 8 | 4.5 | 6.51 | 36.3 | 50.2 | 13.5 | 3.19 | 100 | 0.8 | 100 | 0.88 | 1.3 | 98.7 | 0.145 | 11.525
MMSZ52 | MMSZ5222BT1G | アクティブ | Yes | Yes | 0 | 0 | 0 | 0 | 0.5 | 0 | 10 | 6.51 | 36.3 | 50.2 | 13.5 | 3.19 | 100 | 0.8 | 100 | 0.88 | 1.3 | 98.7 | 0.29 | 11.67
MMSZ52 | MMSZ5223BT1G | アクティブ | Yes | Yes | 3 | 0.5 | 3 | 80 | 1 | 8 | 4.5 | 6.51 | 36.3 | 50.2 | 13.5 | 3.19 | 100 | 0.8 | 100 | 0.88 | 1.3 | 98.7 | 0.145 | 11.525
MMSZ52 | MMSZ5225BT1G | アクティブ | Yes | Yes | 0 | 0 | 0 | 0 | 0.5 | 0 | 10 | 6.51 | 36.3 | 50.2 | 13.5 | 3.19 | 100 | 0.8 | 100 | 0.88 | 1.3 | 98.7 | 0.145 | 11.525
MMSZ52 | MMSZ5226BT1G | アクティブ | Yes | Yes | 3 | 0.5 | 3 | 80 | 1 | 8 | 4.5 | 6.51 | 36.3 | 50.2 | 13.5 | 3.19 | 100 | 0.8 | 100 | 0.88 | 1.3 | 98.7 | 0.145 | 11.525
MMSZ52 | MMSZ5226CT1G | アクティブ | Yes | Yes | 3 | 0.5 | 3 | 80 | 1 | 8 | 4.5 | 6.51 | 36.3 | 50.2 | 13.5 | 3.19 | 100 | 0.8 | 100 | 0.88 | 1.3 | 98.7 | 0.145 | 11.525
MMSZ52 | MMSZ5227BT1G | アクティブ | Yes | Yes | 0 | 0 | 0 | 0 | 0.5 | 0 | 10 | 6.51 | 36.3 | 50.2 | 13.5 | 3.19 | 100 | 0.8 | 100 | 0.88 | 1.3 | 98.7 | 0.145 | 11.525
MMSZ52 | MMSZ5228BT1G | アクティブ | Yes | Yes | 3 | 0.5 | 3 | 80 | 1 | 8 | 4.5 | 6.51 | 36.3 | 50.2 | 13.5 | 3.19 | 100 | 0.8 | 100 | 0.88 | 1.3 | 98.7 | 0.145 | 11.525
MMSZ52 | MMSZ5229BT1G | アクティブ | Yes | Yes | 3 | 0.5 | 3 | 80 | 1 | 8 | 4.5 | 6.51 | 36.3 | 50.2 | 13.5 | 3.19 | 100 | 0.8 | 100 | 0.88 | 1.3 | 98.7 | 0.145 | 11.525
MMSZ52 | MMSZ5230BT1G | アクティブ | Yes | Yes | 0 | 0 | 0 | 0 | 0.5 | 0 | 10 | 6.51 | 36.3 | 50.2 | 13.5 | 3.19 | 100 | 0.8 | 100 | 0.88 | 1.3 | 98.7 | 0.145 | 11.525
MMSZ52 | MMSZ5231BT1G | アクティブ | Yes | Yes | 3 | 0.5 | 3 | 80 | 1 | 8 | 4.5 | 6.51 | 36.3 | 50.2 | 13.5 | 3.19 | 100 | 0.8 | 100 | 0.88 | 1.3 | 98.7 | 0.29 | 11.67
MMSZ52 | MMSZ5231BT3G | アクティブ | Yes | Yes | 0 | 0 | 0 | 0 | 0.5 | 0 | 10 | 6.51 | 36.3 | 50.2 | 13.5 | 3.19 | 100 | 0.8 | 100 | 0.88 | 1.3 | 98.7 | 0.29 | 11.67
MMSZ52 | MMSZ5231CT1G | アクティブ | Yes | Yes | 3 | 0.5 | 3 | 80 | 1 | 8 | 4.5 | 6.51 | 36.3 | 50.2 | 13.5 | 3.19 | 100 | 0.8 | 100 | 0.88 | 1.3 | 98.7 | 0.145 | 11.525
MMSZ52 | MMSZ5232BT1G | アクティブ | Yes | Yes | 3 | 0.5 | 3 | 80 | 1 | 8 | 4.5 | 6.51 | 36.3 | 50.2 | 13.5 | 3.19 | 100 | 0.8 | 100 | 0.88 | 1.3 | 98.7 | 0.145 | 11.525
MMSZ52 | MMSZ5232CT1G | アクティブ | Yes | Yes | 3 | 0.5 | 3 | 80 | 1 | 8 | 4.5 | 6.51 | 36.3 | 50.2 | 13.5 | 3.19 | 100 | 0.8 | 100 | 0.88 | 1.3 | 98.7 | 0.145 | 11.525
MMSZ52 | MMSZ5233BT1G | アクティブ | Yes | Yes | 3 | 0.5 | 3 | 80 | 1 | 8 | 4.5 | 6.51 | 36.3 | 50.2 | 13.5 | 3.19 | 100 | 0.8 | 100 | 0.88 | 1.3 | 98.7 | 0.145 | 11.525
MMSZ52 | MMSZ5234BT1G | アクティブ | Yes | Yes | 3 | 0.5 | 3 | 80 | 1 | 8 | 4.5 | 6.51 | 36.3 | 50.2 | 13.5 | 3.19 | 100 | 0.8 | 100 | 0.88 | 1.3 | 98.7 | 0.145 | 11.525
MMSZ52 | MMSZ5235BT1G | アクティブ | Yes | Yes | 3 | 0.5 | 3 | 80 | 1 | 8 | 4.5 | 6.51 | 36.3 | 50.2 | 13.5 | 3.19 | 100 | 0.8 | 100 | 0.88 | 1.3 | 98.7 | 0.145 | 11.525
MMSZ52 | MMSZ5235BT3G | 最終発送 | Yes | Yes | 3 | 0.5 | 3 | 80 | 1 | 8 | 4.5 | 6.51 | 36.3 | 50.2 | 13.5 | 3.19 | 100 | 0.8 | 100 | 0.88 | 1.3 | 98.7 | 0.145 | 11.525
MMSZ52 E-SERIES | MMSZ5235ET1G | アクティブ | Yes | Yes | 3 | 0.5 | 3 | 80 | 1 | 8 | 4.5 | 6.51 | 36.3 | 50.2 | 13.5 | 3.19 | 100 | 0.8 | 100 | 0.88 | 1.3 | 98.7 | 0.145 | 11.525
MMSZ52 | MMSZ5236BT1G | アクティブ | Yes | Yes | 3 | 0.5 | 3 | 80 | 1 | 8 | 4.5 | 6.51 | 36.3 | 50.2 | 13.5 | 3.19 | 100 | 0.8 | 100 | 0.88 | 1.3 | 98.7 | 0.145 | 11.525
MMSZ52 | MMSZ5237BT1G | アクティブ | Yes | Yes | 3 | 0.5 | 3 | 80 | 1 | 8 | 4.5 | 6.51 | 36.3 | 50.2 | 13.5 | 3.19 | 100 | 0.8 | 100 | 0.88 | 1.3 | 98.7 | 0.145 | 11.525
MMSZ52 E-SERIES | MMSZ5237ET1G | アクティブ | Yes | Yes | 3 | 0.5 | 3 | 80 | 1 | 8 | 4.5 | 6.51 | 36.3 | 50.2 | 13.5 | 3.19 | 100 | 0.8 | 100 | 0.88 | 1.3 | 98.7 | 0.145 | 11.525
MMSZ52 | MMSZ5238BT1G | アクティブ | Yes | Yes | 3 | 0.5 | 3 | 80 | 1 | 8 | 4.5 | 6.51 | 36.3 | 50.2 | 13.5 | 3.19 | 100 | 0.8 | 100 | 0.88 | 1.3 | 98.7 | 0.145 | 11.525
MMSZ52 | MMSZ5239BT1G | アクティブ | Yes | Yes | 3 | 0.5 | 3 | 80 | 1 | 8 | 4.5 | 6.51 | 36.3 | 50.2 | 13.5 | 3.19 | 100 | 0.8 | 100 | 0.88 | 1.3 | 98.7 | 0.145 | 11.525
MMSZ52 | MMSZ5240BT1G | アクティブ | Yes | Yes | 0 | 0 | 0 | 0 | 0.5 | 0 | 10 | 6.51 | 36.3 | 50.2 | 13.5 | 3.19 | 100 | 0.8 | 100 | 0.88 | 1.3 | 98.7 | 0.29 | 11.67
MMSZ52 | MMSZ5240BT3G | アクティブ | Yes | Yes | 0 | 0 | 0 | 0 | 0.5 | 0 | 10 | 6.51 | 36.3 | 50.2 | 13.5 | 3.19 | 100 | 0.8 | 100 | 0.88 | 1.3 | 98.7 | 0.29 | 11.67
MMSZ52 | MMSZ5241BT1G | アクティブ | Yes | Yes | 3 | 0.5 | 3 | 80 | 1 | 8 | 4.5 | 6.51 | 36.3 | 50.2 | 13.5 | 3.19 | 100 | 0.8 | 100 | 0.88 | 1.3 | 98.7 | 0.145 | 11.525
MMSZ52 | MMSZ5242BT1G | アクティブ | Yes | Yes | 3 | 0.5 | 3 | 80 | 1 | 8 | 4.5 | 6.51 | 36.3 | 50.2 | 13.5 | 3.19 | 100 | 0.8 | 100 | 0.88 | 1.3 | 98.7 | 0.29 | 11.67
MMSZ52 | MMSZ5242BT3G | アクティブ | Yes | Yes | 0 | 0 | 0 | 0 | 0.5 | 0 | 10 | 6.51 | 36.3 | 50.2 | 13.5 | 3.19 | 100 | 0.8 | 100 | 0.88 | 1.3 | 98.7 | 0.29 | 11.67
MMSZ52 E-SERIES | MMSZ5242ET1G | アクティブ | Yes | Yes | 3 | 0.5 | 3 | 80 | 1 | 8 | 4.5 | 6.51 | 36.3 | 50.2 | 13.5 | 3.19 | 100 | 0.8 | 100 | 0.88 | 1.3 | 98.7 | 0.145 | 11.525
MMSZ52 | MMSZ5243BT1G | アクティブ | Yes | Yes | 3 | 0.5 | 3 | 80 | 1 | 8 | 4.5 | 6.51 | 36.3 | 50.2 | 13.5 | 3.19 | 100 | 0.8 | 100 | 0.88 | 1.3 | 98.7 | 0.145 | 11.525
MMSZ52 | MMSZ5244BT1G | アクティブ | Yes | Yes | 0 | 0 | 0 | 0 | 0.5 | 0 | 10 | 6.51 | 36.3 | 50.2 | 13.5 | 3.19 | 100 | 0.8 | 100 | 0.88 | 1.3 | 98.7 | 0.145 | 11.525
MMSZ52 E-SERIES | MMSZ5244ET1G | アクティブ | Yes | Yes | 3 | 0.5 | 3 | 80 | 1 | 8 | 4.5 | 6.51 | 36.3 | 50.2 | 13.5 | 3.19 | 100 | 0.8 | 100 | 0.88 | 1.3 | 98.7 | 0.145 | 11.525
MMSZ52 | MMSZ5245BT1G | アクティブ | Yes | Yes | 3 | 0.5 | 3 | 80 | 1 | 8 | 4.5 | 6.51 | 36.3 | 50.2 | 13.5 | 3.19 | 100 | 0.8 | 100 | 0.88 | 1.3 | 98.7 | 0.145 | 11.525
MMSZ52 | MMSZ5245CT1G | アクティブ | Yes | Yes | 3 | 0.5 | 3 | 80 | 1 | 8 | 4.5 | 6.51 | 36.3 | 50.2 | 13.5 | 3.19 | 100 | 0.8 | 100 | 0.88 | 1.3 | 98.7 | 0.145 | 11.525
MMSZ52 E-SERIES | MMSZ5245ET1G | アクティブ | Yes | Yes | 3 | 0.5 | 3 | 80 | 1 | 8 | 4.5 | 6.51 | 36.3 | 50.2 | 13.5 | 3.19 | 100 | 0.8 | 100 | 0.88 | 1.3 | 98.7 | 0.145 | 11.525
MMSZ52 | MMSZ5246BT1G | アクティブ | Yes | Yes | 0 | 0 | 0 | 0 | 0.5 | 0 | 10 | 6.51 | 36.3 | 50.2 | 13.5 | 3.19 | 100 | 0.8 | 100 | 0.88 | 1.3 | 98.7 | 0.29 | 11.67
MMSZ52 E-SERIES | MMSZ5246ET1G | アクティブ | Yes | Yes | 3 | 0.5 | 3 | 80 | 1 | 8 | 4.5 | 6.51 | 36.3 | 50.2 | 13.5 | 3.19 | 100 | 0.8 | 100 | 0.88 | 1.3 | 98.7 | 0.145 | 11.525
MMSZ52 | MMSZ5247BT1G | アクティブ | Yes | Yes | 3 | 0.5 | 3 | 80 | 1 | 8 | 4.5 | 6.51 | 36.3 | 50.2 | 13.5 | 3.19 | 100 | 0.8 | 100 | 0.88 | 1.3 | 98.7 | 0.29 | 11.67
MMSZ52 | MMSZ5247BT3G | アクティブ | Yes | Yes | 3 | 0.5 | 3 | 80 | 1 | 8 | 4.5 | 6.51 | 36.3 | 50.2 | 13.5 | 3.19 | 100 | 0.8 | 100 | 0.88 | 1.3 | 98.7 | 0.145 | 11.525
MMSZ52 | MMSZ5248BT1G | アクティブ | Yes | Yes | 3 | 0.5 | 3 | 80 | 1 | 8 | 4.5 | 6.51 | 36.3 | 50.2 | 13.5 | 3.19 | 100 | 0.8 | 100 | 0.88 | 1.3 | 98.7 | 0.145 | 11.525
MMSZ52 | MMSZ5248BT3G | アクティブ | Yes | Yes | 3 | 0.5 | 3 | 80 | 1 | 8 | 4.5 | 6.51 | 36.3 | 50.2 | 13.5 | 3.19 | 100 | 0.8 | 100 | 0.88 | 1.3 | 98.7 | 0.145 | 11.525
MMSZ52 | MMSZ5248CT1G | アクティブ | Yes | Yes | 3 | 0.5 | 3 | 80 | 1 | 8 | 4.5 | 6.51 | 36.3 | 50.2 | 13.5 | 3.19 | 100 | 0.8 | 100 | 0.88 | 1.3 | 98.7 | 0.145 | 11.525
MMSZ52 | MMSZ5249BT1G | アクティブ | Yes | Yes | 3 | 0.5 | 3 | 80 | 1 | 8 | 4.5 | 6.51 | 36.3 | 50.2 | 13.5 | 3.19 | 100 | 0.8 | 100 | 0.88 | 1.3 | 98.7 | 0.145 | 11.525
MMSZ52 | MMSZ5250BT1G | アクティブ | Yes | Yes | 0 | 0 | 0 | 0 | 0.5 | 0 | 10 | 6.51 | 36.3 | 50.2 | 13.5 | 3.19 | 100 | 0.8 | 100 | 0.88 | 1.9 | 98 | 0.15 | 11.53
MMSZ52 | MMSZ5250CT1G | アクティブ | Yes | Yes | 3 | 0.5 | 3 | 80 | 1 | 8 | 4.5 | 6.51 | 36.3 | 50.2 | 13.5 | 3.19 | 100 | 0.8 | 100 | 0.88 | 1.3 | 98.7 | 0.145 | 11.525
MMSZ52 | MMSZ5251BT1G | アクティブ | Yes | Yes | 0 | 0 | 0 | 0 | 0.5 | 0 | 10 | 6.51 | 36.3 | 50.2 | 13.5 | 3.19 | 100 | 0.8 | 100 | 0.88 | 1.3 | 98.7 | 0.145 | 11.525
MMSZ52 | MMSZ5252BT1G | アクティブ | Yes | Yes | 3 | 0.5 | 3 | 80 | 1 | 8 | 4.5 | 6.51 | 36.3 | 50.2 | 13.5 | 3.19 | 100 | 0.8 | 100 | 0.88 | 1.3 | 98.7 | 0.145 | 11.525
MMSZ52 E-SERIES | MMSZ5252ET1G | アクティブ | Yes | Yes | 3 | 0.5 | 3 | 80 | 1 | 8 | 4.5 | 6.51 | 36.3 | 50.2 | 13.5 | 3.19 | 100 | 0.8 | 100 | 0.88 | 1.3 | 98.7 | 0.145 | 11.525
MMSZ52 | MMSZ5253BT1G | アクティブ | Yes | Yes | 3 | 0.5 | 3 | 80 | 1 | 8 | 4.5 | 6.51 | 36.3 | 50.2 | 13.5 | 3.19 | 100 | 0.8 | 100 | 0.88 | 1.3 | 98.7 | 0.145 | 11.525
MMSZ52 | MMSZ5254BT1G | アクティブ | Yes | Yes | 3 | 0.5 | 3 | 80 | 1 | 8 | 4.5 | 6.51 | 36.3 | 50.2 | 13.5 | 3.19 | 100 | 0.8 | 100 | 0.88 | 1.3 | 98.7 | 0.145 | 11.525
MMSZ52 E-SERIES | MMSZ5254ET1G | アクティブ | Yes | Yes | 0 | 0 | 0 | 0 | 0.5 | 0 | 10 | 6.51 | 36.3 | 50.2 | 13.5 | 3.19 | 100 | 0.8 | 100 | 0.88 | 1.3 | 98.7 | 0.29 | 11.67
MMSZ52 | MMSZ5255BT1G | アクティブ | Yes | Yes | 3 | 0.5 | 3 | 80 | 1 | 8 | 4.5 | 6.51 | 36.3 | 50.2 | 13.5 | 3.19 | 100 | 0.8 | 100 | 0.88 | 1.3 | 98.7 | 0.145 | 11.525
MMSZ52 | MMSZ5256BT1G | アクティブ | Yes | Yes | 3 | 0.5 | 3 | 80 | 1 | 8 | 4.5 | 6.51 | 36.3 | 50.2 | 13.5 | 3.19 | 100 | 0.8 | 100 | 0.88 | 1.3 | 98.7 | 0.145 | 11.525
MMSZ52 E-SERIES | MMSZ5256ET1G | アクティブ | Yes | Yes | 3 | 0.5 | 3 | 80 | 1 | 8 | 4.5 | 6.51 | 36.3 | 50.2 | 13.5 | 3.19 | 100 | 0.8 | 100 | 0.88 | 1.3 | 98.7 | 0.145 | 11.525
MMSZ52 | MMSZ5257BT1G | アクティブ | Yes | Yes | 3 | 0.5 | 3 | 80 | 1 | 8 | 4.5 | 6.51 | 36.3 | 50.2 | 13.5 | 3.19 | 100 | 0.8 | 100 | 0.88 | 1.3 | 98.7 | 0.145 | 11.525
MMSZ52 E-SERIES | MMSZ5257ET1G | アクティブ | Yes | Yes | 3 | 0.5 | 3 | 80 | 1 | 8 | 4.5 | 6.51 | 36.3 | 50.2 | 13.5 | 3.19 | 100 | 0.8 | 100 | 0.88 | 1.3 | 98.7 | 0.145 | 11.525
MMSZ52 | MMSZ5258BT1G | アクティブ | Yes | Yes | 3 | 0.5 | 3 | 80 | 1 | 8 | 4.5 | 6.51 | 36.3 | 50.2 | 13.5 | 3.19 | 100 | 0.8 | 100 | 0.88 | 0 | 0 | 0 | 11.525
MMSZ52 | MMSZ5258BT3G | アクティブ | Yes | Yes | 3 | 0.5 | 3 | 80 | 1 | 8 | 4.5 | 6.51 | 36.3 | 50.2 | 13.5 | 3.19 | 100 | 0.8 | 100 | 0.88 | 1.3 | 98.7 | 0.145 | 11.525
MMSZ52 | MMSZ5258CT1G | アクティブ | Yes | Yes | 3 | 0.5 | 3 | 80 | 1 | 8 | 4.5 | 6.51 | 36.3 | 50.2 | 13.5 | 3.19 | 100 | 0.8 | 100 | 0.88 | 1.3 | 98.7 | 0.145 | 11.525
MMSZ52 E-SERIES | MMSZ5258ET1G | 最終発送 | Yes | Yes | 3 | 0.5 | 3 | 80 | 1 | 8 | 4.5 | 6.51 | 36.3 | 50.2 | 13.5 | 3.19 | 100 | 0.8 | 100 | 0.88 | 1.3 | 98.7 | 0.145 | 11.525
MMSZ52 | MMSZ5259BT1G | アクティブ | Yes | Yes | 0 | 0 | 0 | 0 | 0.5 | 0 | 10 | 6.51 | 36.3 | 50.2 | 13.5 | 3.19 | 100 | 0.8 | 100 | 0.88 | 1.3 | 98.7 | 0.29 | 11.67
MMSZ52 | MMSZ5260BT1G | アクティブ | Yes | Yes | 0 | 0 | 0 | 0 | 0.5 | 0 | 10 | 6.51 | 36.3 | 50.2 | 13.5 | 3.19 | 100 | 0.8 | 100 | 0.88 | 1.3 | 98.7 | 0.145 | 11.525
MMSZ52 | MMSZ5261BT1G | アクティブ | Yes | Yes | 3 | 0.5 | 3 | 80 | 1 | 8 | 4.5 | 6.51 | 36.3 | 50.2 | 13.5 | 3.19 | 100 | 0.8 | 100 | 0.88 | 1.3 | 98.7 | 0.145 | 11.525
MMSZ52 | MMSZ5262BT1G | アクティブ | Yes | Yes | 3 | 0.5 | 3 | 80 | 1 | 8 | 4.5 | 6.51 | 36.3 | 50.2 | 13.5 | 3.19 | 100 | 0.8 | 100 | 0.88 | 1.3 | 98.7 | 0.145 | 11.525
MMSZ52 | MMSZ5263BT1G | アクティブ | Yes | Yes | 3 | 0.5 | 3 | 80 | 1 | 8 | 4.5 | 6.51 | 36.3 | 50.2 | 13.5 | 3.19 | 100 | 0.8 | 100 | 0.88 | 1.3 | 98.7 | 0.145 | 11.525
MMSZ52 | MMSZ5264BT1G | アクティブ | Yes | Yes | 3 | 0.5 | 3 | 80 | 1 | 8 | 4.5 | 6.51 | 36.3 | 50.2 | 13.5 | 3.19 | 100 | 0.8 | 100 | 0.88 | 1.3 | 98.7 | 0.145 | 11.525
MMSZ52 | MMSZ5265BT1G | アクティブ | Yes | Yes | 3 | 0.5 | 3 | 80 | 1 | 8 | 4.5 | 6.51 | 36.3 | 50.2 | 13.5 | 3.19 | 100 | 0.8 | 100 | 0.88 | 1.3 | 98.7 | 0.145 | 11.525
MMSZ52 | MMSZ5266BT1G | アクティブ | Yes | Yes | 0 | 0 | 0 | 0 | 0.5 | 0 | 10 | 6.51 | 36.3 | 50.2 | 13.5 | 3.19 | 100 | 0.8 | 100 | 0.88 | 1.3 | 98.7 | 0.29 | 11.67
MMSZ52 | MMSZ5267BT1G | アクティブ | Yes | Yes | 0 | 0 | 0 | 0 | 0.5 | 0 | 10 | 6.51 | 36.3 | 50.2 | 13.5 | 3.19 | 100 | 0.8 | 100 | 0.88 | 1.3 | 98.7 | 0.29 | 11.67
MMSZ52 | MMSZ5268BT1G | アクティブ | Yes | Yes | 3 | 0.5 | 3 | 80 | 1.5 | 8 | 14.5 | 6.51 | 36.3 | 50.2 | 13.5 | 3.19 | 100 | 0.8 | 100 | 0.88 | 1.3 | 98.7 | 0.29 | 11.67
MMSZ52 | MMSZ5270BT1G | アクティブ | Yes | Yes | 3 | 0.5 | 3 | 80 | 1 | 8 | 4.5 | 6.51 | 36.3 | 50.2 | 13.5 | 3.19 | 100 | 0.8 | 100 | 0.88 | 1.3 | 98.7 | 0.145 | 11.525
MMSZ52 | MMSZ5272BT1G | アクティブ | Yes | Yes | 3 | 0.5 | 3 | 80 | 1 | 8 | 4.5 | 6.51 | 36.3 | 50.2 | 13.5 | 3.19 | 100 | 0.8 | 100 | 0.88 | 1.3 | 98.7 | 0.145 | 11.525
MMSZ52 | MMSZ5272BT3G | アクティブ | Yes | Yes | 3 | 0.5 | 3 | 80 | 1 | 8 | 4.5 | 6.51 | 36.3 | 50.2 | 13.5 | 3.19 | 100 | 0.8 | 100 | 0.88 | 1.3 | 98.7 | 0.145 | 11.525
MMSZ | MMSZ56T1G | アクティブ | Yes | Yes | 3 | 0.5 | 3 | 80 | 1 | 8 | 4.5 | 6.51 | 36.3 | 50.2 | 13.5 | 3.19 | 100 | 0.8 | 100 | 0.88 | 1.3 | 98.7 | 0.145 | 11.525
MMSZ | MMSZ56T3G | アクティブ | Yes | Yes | 3 | 0.5 | 3 | 80 | 1 | 8 | 4.5 | 6.51 | 36.3 | 50.2 | 13.5 | 3.19 | 100 | 0.8 | 100 | 0.88 | 1.3 | 98.7 | 0.145 | 11.525
MMSZ | MMSZ5V1T1G | アクティブ | Yes | Yes | 3 | 0.5 | 3 | 80 | 1 | 8 | 4.5 | 6.51 | 36.3 | 50.2 | 13.5 | 3.19 | 100 | 0.8 | 100 | 0.88 | 1.3 | 98.7 | 0.145 | 11.525
MMSZ | MMSZ5V6T1G | アクティブ | Yes | Yes | 3 | 0.5 | 3 | 80 | 1 | 8 | 4.5 | 6.51 | 36.3 | 50.2 | 13.5 | 3.19 | 100 | 0.8 | 100 | 0.88 | 1.3 | 98.7 | 0.145 | 11.525
MMSZ | MMSZ5V6T3G | アクティブ | Yes | Yes | 3 | 0.5 | 3 | 80 | 1 | 8 | 4.5 | 6.51 | 36.3 | 50.2 | 13.5 | 3.19 | 100 | 0.8 | 100 | 0.88 | 1.3 | 98.7 | 0.145 | 11.525
MMSZ | MMSZ6V2T1G | アクティブ | Yes | Yes | 3 | 0.5 | 3 | 80 | 1 | 8 | 4.5 | 6.51 | 36.3 | 50.2 | 13.5 | 3.19 | 100 | 0.8 | 100 | 0.88 | 1.3 | 98.7 | 0.145 | 11.525
MMSZ | MMSZ6V8T1G | アクティブ | Yes | Yes | 3 | 0.5 | 3 | 80 | 1 | 8 | 4.5 | 6.51 | 36.3 | 50.2 | 13.5 | 3.19 | 100 | 0.8 | 100 | 0.88 | 1.3 | 98.7 | 0.145 | 11.525
MMSZ | MMSZ7V5T1G | アクティブ | Yes | Yes | 3 | 0.5 | 3 | 80 | 1 | 8 | 4.5 | 6.51 | 36.3 | 50.2 | 13.5 | 3.19 | 100 | 0.8 | 100 | 0.88 | 1.3 | 98.7 | 0.145 | 11.525
| MMSZ8V2ET1G | アクティブ | Yes | Yes | 3 | 0.5 | 3 | 80 | 1 | 8 | 4.5 | 6.51 | 36.3 | 50.2 | 13.5 | 3.19 | 100 | 0.8 | 100 | 0.88 | 1.3 | 98.7 | 0.145 | 11.525
MMSZ | MMSZ8V2T1G | アクティブ | Yes | Yes | 3 | 0.5 | 3 | 80 | 1 | 8 | 4.5 | 6.51 | 36.3 | 50.2 | 13.5 | 3.19 | 100 | 0.8 | 100 | 0.88 | 1.3 | 98.7 | 0.145 | 11.525
MMSZ | MMSZ9V1T1G | アクティブ | Yes | Yes | 3 | 0.5 | 3 | 80 | 1 | 8 | 4.5 | 6.51 | 36.3 | 50.2 | 13.5 | 3.19 | 100 | 0.8 | 100 | 0.88 | 1.3 | 98.7 | 0.145 | 11.525
MMSZ | SZMMSZ10T1G | アクティブ | Yes | Yes | 5 | 0 | 0 | 0 | 0.5 | 0 | 5 | 6.51 | 36.3 | 50.2 | 13.5 | 3.19 | 100 | 0.8 | 100 | 0.88 | 1.3 | 98.7 | 0.29 | 11.67
MMSZ | SZMMSZ10T3G | アクティブ | Yes | Yes | 0 | 0 | 0 | 0 | 0.5 | 0 | 10 | 6.51 | 36.3 | 50.2 | 13.5 | 3.19 | 100 | 0.8 | 100 | 0.88 | 1.3 | 98.7 | 0.29 | 11.67
MMSZ | SZMMSZ11T1G | アクティブ | Yes | Yes | 0 | 0 | 0 | 0 | 0.5 | 0 | 10 | 6.51 | 36.3 | 50.2 | 13.5 | 3.19 | 100 | 0.8 | 100 | 0.88 | 1.3 | 98.7 | 0.29 | 11.67
MMSZ | SZMMSZ12T1G | アクティブ | Yes | Yes | 0 | 0 | 0 | 0 | 0.5 | 0 | 10 | 6.51 | 36.3 | 50.2 | 13.5 | 3.19 | 100 | 0.8 | 100 | 0.88 | 1.3 | 98.7 | 0.29 | 11.67
MMSZ | SZMMSZ12T3G | アクティブ | Yes | Yes | 0 | 0 | 0 | 0 | 0.5 | 0 | 10 | 6.51 | 36.3 | 50.2 | 13.5 | 3.19 | 100 | 0.8 | 100 | 0.88 | 1.3 | 98.7 | 0.29 | 11.67
| SZMMSZ13ET1G | アクティブ | Yes | Yes | 0 | 0 | 0 | 0 | 0.5 | 0 | 10 | 6.51 | 36.3 | 50.2 | 13.5 | 3.19 | 100 | 0.8 | 100 | 0.88 | 1.3 | 98.7 | 0.29 | 11.67
MMSZ | SZMMSZ13T1G | アクティブ | Yes | Yes | 0 | 0 | 0 | 0 | 0.5 | 0 | 10 | 6.51 | 36.3 | 50.2 | 13.5 | 3.19 | 100 | 0.8 | 100 | 0.88 | 1.3 | 98.7 | 0.29 | 11.67
| SZMMSZ15ET1G | アクティブ | Yes | Yes | 0 | 0 | 0 | 0 | 0.5 | 0 | 10 | 6.51 | 36.3 | 50.2 | 13.5 | 3.19 | 100 | 0.8 | 100 | 0.88 | 1.3 | 98.7 | 0.29 | 11.67
MMSZ | SZMMSZ15T1G | アクティブ | Yes | Yes | 0 | 0 | 0 | 0 | 0.5 | 0 | 10 | 6.51 | 36.3 | 50.2 | 13.5 | 3.19 | 100 | 0.8 | 100 | 0.88 | 1.3 | 98.7 | 0.29 | 11.67
MMSZ | SZMMSZ16T1G | アクティブ | Yes | Yes | 0 | 0 | 0 | 0 | 0.5 | 0 | 10 | 6.51 | 36.3 | 50.2 | 13.5 | 3.19 | 100 | 0.8 | 100 | 0.88 | 1.3 | 98.7 | 0.29 | 11.67
| SZMMSZ18ET1G | 最終発送 | Yes | Yes | 0 | 0 | 0 | 0 | 0.5 | 0 | 10 | 6.51 | 36.3 | 50.2 | 13.5 | 3.19 | 100 | 0.8 | 100 | 0.88 | 1.3 | 98.7 | 0.29 | 11.67
MMSZ | SZMMSZ18T1G | アクティブ | Yes | Yes | 0 | 0 | 0 | 0 | 0.5 | 0 | 10 | 6.51 | 36.3 | 50.2 | 13.5 | 3.19 | 100 | 0.8 | 100 | 0.88 | 1.3 | 98.7 | 0.29 | 11.67
MMSZ | SZMMSZ20T1G | アクティブ | Yes | Yes | 0 | 0 | 0 | 0 | 0.5 | 0 | 10 | 6.51 | 36.3 | 50.2 | 13.5 | 3.19 | 100 | 0.8 | 100 | 0.88 | 1.3 | 98.7 | 0.29 | 11.67
MMSZ | SZMMSZ22T1G | アクティブ | Yes | Yes | 0 | 0 | 0 | 0 | 0.5 | 0 | 10 | 6.51 | 36.3 | 50.2 | 13.5 | 3.19 | 100 | 0.8 | 100 | 0.88 | 1.3 | 98.7 | 0.29 | 11.67
MMSZ | SZMMSZ24T1G | アクティブ | Yes | Yes | 0 | 0 | 0 | 0 | 0.5 | 0 | 10 | 6.51 | 36.3 | 50.2 | 13.5 | 3.19 | 100 | 0.8 | 100 | 0.88 | 1.3 | 98.7 | 0.29 | 11.67
MMSZ | SZMMSZ24T3G | 最終発送 | Yes | Yes | 0 | 0 | 0 | 0 | 0.5 | 0 | 10 | 6.51 | 36.3 | 50.2 | 13.5 | 3.19 | 100 | 0.8 | 100 | 0.88 | 1.3 | 98.7 | 0.29 | 11.67
MMSZ | SZMMSZ27T1G | アクティブ | Yes | Yes | 0 | 0 | 0 | 0 | 0.5 | 0 | 10 | 6.51 | 36.3 | 50.2 | 13.5 | 3.19 | 100 | 0.8 | 100 | 0.88 | 1.3 | 98.7 | 0.29 | 11.67
MMSZ | SZMMSZ27T3G | アクティブ | Yes | Yes | 0 | 0 | 0 | 0 | 0.5 | 0 | 10 | 6.51 | 36.3 | 50.2 | 13.5 | 3.19 | 100 | 0.8 | 100 | 0.88 | 1.3 | 98.7 | 0.29 | 11.67
MMSZ | SZMMSZ2V4T1G | アクティブ | Yes | Yes | 0 | 0 | 0 | 0 | 0.5 | 0 | 10 | 6.51 | 36.3 | 50.2 | 13.5 | 3.19 | 100 | 0.8 | 100 | 0.88 | 1.3 | 98.7 | 0.29 | 11.67
| SZMMSZ2V7ET1G | アクティブ | Yes | Yes | 0 | 0 | 0 | 0 | 0.5 | 0 | 10 | 6.51 | 36.3 | 50.2 | 13.5 | 3.19 | 100 | 0.8 | 100 | 0.88 | 1.3 | 98.7 | 0.29 | 11.67
MMSZ | SZMMSZ2V7T1G | アクティブ | Yes | Yes | 0 | 0 | 0 | 0 | 0.5 | 0 | 10 | 6.51 | 36.3 | 50.2 | 13.5 | 3.19 | 100 | 0.8 | 100 | 0.88 | 1.3 | 98.7 | 0.29 | 11.67
MMSZ | SZMMSZ30T1G | アクティブ | Yes | Yes | 0 | 0 | 0 | 0 | 0.5 | 0 | 10 | 6.51 | 36.3 | 50.2 | 13.5 | 3.19 | 100 | 0.8 | 100 | 0.88 | 1.3 | 98.7 | 0.29 | 11.67
| SZMMSZ33ET1G | アクティブ | Yes | Yes | 0 | 0 | 0 | 0 | 0.5 | 0 | 10 | 6.51 | 36.3 | 50.2 | 13.5 | 3.19 | 100 | 0.8 | 100 | 0.88 | 1.3 | 98.7 | 0.29 | 11.67
| SZMMSZ33ET3G | 最終発送 | Yes | Yes | 0 | 0 | 0 | 0 | 0.5 | 0 | 10 | 6.51 | 36.3 | 50.2 | 13.5 | 3.19 | 100 | 0.8 | 100 | 0.88 | 1.3 | 98.7 | 0.29 | 11.67
MMSZ | SZMMSZ33T1G | アクティブ | Yes | Yes | 0 | 0 | 0 | 0 | 0.5 | 0 | 10 | 6.51 | 36.3 | 50.2 | 13.5 | 3.19 | 100 | 0.8 | 100 | 0.88 | 1.3 | 98.7 | 0.29 | 11.67
MMSZ | SZMMSZ33T3G | 最終発送 | Yes | Yes | 0 | 0 | 0 | 0 | 0.5 | 0 | 10 | 6.51 | 36.3 | 50.2 | 13.5 | 3.19 | 100 | 0.8 | 100 | 0.88 | 1.3 | 98.7 | 0.29 | 11.67
MMSZ | SZMMSZ36T1G | アクティブ | Yes | Yes | 0 | 0 | 0 | 0 | 0.5 | 0 | 10 | 6.51 | 36.3 | 50.2 | 13.5 | 3.19 | 100 | 0.8 | 100 | 0.88 | 1.3 | 98.7 | 0.29 | 11.67
MMSZ | SZMMSZ39T1G | アクティブ | Yes | Yes | 0 | 0 | 0 | 0 | 0.5 | 0 | 10 | 6.51 | 36.3 | 50.2 | 13.5 | 3.19 | 100 | 0.8 | 100 | 0.88 | 1.3 | 98.7 | 0.29 | 11.67
MMSZ | SZMMSZ3V0T1G | アクティブ | Yes | Yes | 0 | 0 | 0 | 0 | 0.5 | 0 | 10 | 6.51 | 36.3 | 50.2 | 13.5 | 3.19 | 100 | 0.8 | 100 | 0.88 | 1.3 | 98.7 | 0.29 | 11.67
MMSZ | SZMMSZ3V3T1G | アクティブ | Yes | Yes | 0 | 0 | 0 | 0 | 0.5 | 0 | 10 | 6.51 | 36.3 | 50.2 | 13.5 | 3.19 | 100 | 0.8 | 100 | 0.88 | 1.3 | 98.7 | 0.29 | 11.67
MMSZ | SZMMSZ3V6T1G | アクティブ | Yes | Yes | 0 | 0 | 0 | 0 | 0.5 | 0 | 10 | 6.51 | 36.3 | 50.2 | 13.5 | 3.19 | 100 | 0.8 | 100 | 0.88 | 1.3 | 98.7 | 0.29 | 11.67
MMSZ | SZMMSZ3V9T1G | アクティブ | Yes | Yes | 0 | 0 | 0 | 0 | 0.5 | 0 | 10 | 6.51 | 36.3 | 50.2 | 13.5 | 3.19 | 100 | 0.8 | 100 | 0.88 | 1.3 | 98.7 | 0.29 | 11.67
MMSZ | SZMMSZ43T1G | アクティブ | Yes | Yes | 0 | 0 | 0 | 0 | 0.5 | 0 | 10 | 6.51 | 36.3 | 50.2 | 13.5 | 3.19 | 100 | 0.8 | 100 | 0.88 | 1.3 | 98.7 | 0.29 | 11.67
| SZMMSZ4678T1G | アクティブ | Yes | Yes | 3 | 0.5 | 3 | 80 | 1 | 8 | 4.5 | 6.51 | 36.3 | 50.2 | 13.5 | 3.19 | 100 | 0.8 | 100 | 0.88 | 1.3 | 98.7 | 0.29 | 11.67
MMSZ4 | SZMMSZ4679T1G | アクティブ | Yes | Yes | 3 | 0.5 | 3 | 80 | 1 | 8 | 4.5 | 6.51 | 36.3 | 50.2 | 13.5 | 3.19 | 100 | 0.8 | 100 | 0.88 | 1.3 | 98.7 | 0.29 | 11.67
MMSZ4 E-SERIES | SZMMSZ4680ET1G | アクティブ | Yes | Yes | 0 | 0 | 0 | 0 | 0.5 | 0 | 10 | 6.51 | 36.3 | 50.2 | 13.5 | 3.19 | 100 | 0.8 | 100 | 0.88 | 1.3 | 98.7 | 0.29 | 11.67
MMSZ4 | SZMMSZ4680T1G | アクティブ | Yes | Yes | 0 | 0 | 0 | 0 | 0.5 | 0 | 10 | 6.51 | 36.3 | 50.2 | 13.5 | 3.19 | 100 | 0.8 | 100 | 0.88 | 1.3 | 98.7 | 0.29 | 11.67
MMSZ4 | SZMMSZ4681T1G | アクティブ | Yes | Yes | 0 | 0 | 0 | 0 | 0.5 | 0 | 10 | 6.51 | 36.3 | 50.2 | 13.5 | 3.19 | 100 | 0.8 | 100 | 0.88 | 1.3 | 98.7 | 0.29 | 11.67
MMSZ4 | SZMMSZ4682T1G | アクティブ | Yes | Yes | 0 | 0 | 0 | 0 | 0.5 | 0 | 10 | 6.51 | 36.3 | 50.2 | 13.5 | 3.19 | 100 | 0.8 | 100 | 0.88 | 1.3 | 98.7 | 0.29 | 11.67
MMSZ4 | SZMMSZ4683T1G | アクティブ | Yes | Yes | 0 | 0 | 0 | 0 | 0.5 | 0 | 10 | 6.51 | 36.3 | 50.2 | 13.5 | 3.19 | 100 | 0.8 | 100 | 0.88 | 1.3 | 98.7 | 0.29 | 11.67
MMSZ4 | SZMMSZ4684T1G | アクティブ | Yes | Yes | 3 | 0.5 | 3 | 80 | 1 | 8 | 4.5 | 6.51 | 36.3 | 50.2 | 13.5 | 3.19 | 100 | 0.8 | 100 | 0.88 | 1.3 | 98.7 | 0.29 | 11.67
MMSZ4 | SZMMSZ4685T1G | アクティブ | Yes | Yes | 0 | 0 | 0 | 0 | 0.5 | 0 | 10 | 6.51 | 36.3 | 50.2 | 13.5 | 3.19 | 100 | 0.8 | 100 | 0.88 | 1.3 | 98.7 | 0.29 | 11.67
MMSZ4 | SZMMSZ4686T1G | アクティブ | Yes | Yes | 0 | 0 | 0 | 0 | 0.5 | 0 | 10 | 6.51 | 36.3 | 50.2 | 13.5 | 3.19 | 100 | 0.8 | 100 | 0.88 | 1.3 | 98.7 | 0.29 | 11.67
MMSZ4 | SZMMSZ4687T1G | アクティブ | Yes | Yes | 0 | 0 | 0 | 0 | 0.5 | 0 | 10 | 6.51 | 36.3 | 50.2 | 13.5 | 3.19 | 100 | 0.8 | 100 | 0.88 | 1.3 | 98.7 | 0.29 | 11.67
MMSZ4 | SZMMSZ4688T1G | アクティブ | Yes | Yes | 3 | 0.5 | 3 | 80 | 1 | 8 | 4.5 | 6.51 | 36.3 | 50.2 | 13.5 | 3.19 | 100 | 0.8 | 100 | 0.88 | 1.3 | 98.7 | 0.29 | 11.67
MMSZ4 | SZMMSZ4688T3G | アクティブ | Yes | Yes | 0 | 0 | 0 | 0 | 0.5 | 0 | 10 | 6.51 | 36.3 | 50.2 | 13.5 | 3.19 | 100 | 0.8 | 100 | 0.88 | 1.3 | 98.7 | 0.29 | 11.67
MMSZ4 E-SERIES | SZMMSZ4689ET1G | アクティブ | Yes | Yes | 0 | 0 | 0 | 0 | 0.5 | 0 | 10 | 6.51 | 36.3 | 50.2 | 13.5 | 3.19 | 100 | 0.8 | 100 | 0.88 | 1.3 | 98.7 | 0.29 | 11.67
MMSZ4 | SZMMSZ4689T1G | アクティブ | Yes | Yes | 0 | 0 | 0 | 0 | 0.5 | 0 | 10 | 6.51 | 36.3 | 50.2 | 13.5 | 3.19 | 100 | 0.8 | 100 | 0.88 | 1.3 | 98.7 | 0.29 | 11.67
MMSZ4 | SZMMSZ4689T3G | アクティブ | Yes | Yes | 0 | 0 | 0 | 0 | 0.5 | 0 | 10 | 6.51 | 36.3 | 50.2 | 13.5 | 3.19 | 100 | 0.8 | 100 | 0.88 | 1.3 | 98.7 | 0.29 | 11.67
MMSZ4 E-SERIES | SZMMSZ4690ET1G | アクティブ | Yes | Yes | 3 | 0.5 | 3 | 80 | 1 | 8 | 4.5 | 6.51 | 36.3 | 50.2 | 13.5 | 3.19 | 100 | 0.8 | 100 | 0.88 | 1.3 | 98.7 | 0.29 | 11.67
MMSZ4 E-SERIES | SZMMSZ4690ET3G | アクティブ | Yes | Yes | 0 | 0 | 0 | 0 | 0.5 | 0 | 10 | 6.51 | 36.3 | 50.2 | 13.5 | 3.19 | 100 | 0.8 | 100 | 0.88 | 1.3 | 98.7 | 0.29 | 11.67
MMSZ4 | SZMMSZ4690T1G | アクティブ | Yes | Yes | 3 | 0.5 | 3 | 80 | 1 | 8 | 4.5 | 6.51 | 36.3 | 50.2 | 13.5 | 3.19 | 100 | 0.8 | 100 | 0.88 | 1.3 | 98.7 | 0.29 | 11.67
MMSZ4 | SZMMSZ4690T3G | アクティブ | Yes | Yes | 0 | 0 | 0 | 0 | 0.5 | 0 | 10 | 6.51 | 36.3 | 50.2 | 13.5 | 3.19 | 100 | 0.8 | 100 | 0.88 | 1.3 | 98.7 | 0.29 | 11.67
MMSZ4 | SZMMSZ4691T1G | アクティブ | Yes | Yes | 0 | 0 | 0 | 0 | 0.5 | 0 | 10 | 6.51 | 36.3 | 50.2 | 13.5 | 3.19 | 100 | 0.8 | 100 | 0.88 | 1.3 | 98.7 | 0.29 | 11.67
MMSZ4 | SZMMSZ4692T1G | アクティブ | Yes | Yes | 0 | 0 | 0 | 0 | 0.5 | 0 | 10 | 6.51 | 36.3 | 50.2 | 13.5 | 3.19 | 100 | 0.8 | 100 | 0.88 | 1.3 | 98.7 | 0.29 | 11.67
MMSZ4 | SZMMSZ4693T1G | アクティブ | Yes | Yes | 0 | 0 | 0 | 0 | 0.5 | 0 | 10 | 6.51 | 36.3 | 50.2 | 13.5 | 3.19 | 100 | 0.8 | 100 | 0.88 | 1.3 | 98.7 | 0.29 | 11.67
MMSZ4 | SZMMSZ4693T3G | アクティブ | Yes | Yes | 0 | 0 | 0 | 0 | 0.5 | 0 | 10 | 6.51 | 36.3 | 50.2 | 13.5 | 3.19 | 100 | 0.8 | 100 | 0.88 | 1.3 | 98.7 | 0.29 | 11.67
MMSZ4 | SZMMSZ4694T1G | アクティブ | Yes | Yes | 0 | 0 | 0 | 0 | 0.5 | 0 | 10 | 6.51 | 36.3 | 50.2 | 13.5 | 3.19 | 100 | 0.8 | 100 | 0.88 | 1.3 | 98.7 | 0.29 | 11.67
MMSZ4 | SZMMSZ4694T3G | アクティブ | Yes | Yes | 0 | 0 | 0 | 0 | 0.5 | 0 | 10 | 6.51 | 36.3 | 50.2 | 13.5 | 3.19 | 100 | 0.8 | 100 | 0.88 | 1.3 | 98.7 | 0.29 | 11.67
MMSZ4 | SZMMSZ4696T1G | アクティブ | Yes | Yes | 0 | 0 | 0 | 0 | 0.5 | 0 | 10 | 6.51 | 36.3 | 50.2 | 13.5 | 3.19 | 100 | 0.8 | 100 | 0.88 | 1.3 | 98.7 | 0.29 | 11.67
MMSZ4 | SZMMSZ4697T1G | アクティブ | Yes | Yes | 0 | 0 | 0 | 0 | 0.5 | 0 | 10 | 6.51 | 36.3 | 50.2 | 13.5 | 3.19 | 100 | 0.8 | 100 | 0.88 | 1.3 | 98.7 | 0.29 | 11.67
MMSZ4 | SZMMSZ4698T1G | アクティブ | Yes | Yes | 0 | 0 | 0 | 0 | 0.5 | 0 | 10 | 6.51 | 36.3 | 50.2 | 13.5 | 3.19 | 100 | 0.8 | 100 | 0.88 | 0 | 0 | 0 | 11.67
MMSZ4 | SZMMSZ4699T1G | アクティブ | Yes | Yes | 0 | 0 | 0 | 0 | 0.5 | 0 | 10 | 6.51 | 36.3 | 50.2 | 13.5 | 3.19 | 100 | 0.8 | 100 | 0.88 | 1.3 | 98.7 | 0.29 | 11.67
MMSZ4 | SZMMSZ4700T1G | アクティブ | Yes | Yes | 0 | 0 | 0 | 0 | 0.5 | 0 | 10 | 6.51 | 36.3 | 50.2 | 13.5 | 3.19 | 100 | 0.8 | 100 | 0.88 | 1.3 | 98.7 | 0.29 | 11.67
MMSZ4 | SZMMSZ4701T1G | アクティブ | Yes | Yes | 0 | 0 | 0 | 0 | 0.5 | 0 | 10 | 6.51 | 36.3 | 50.2 | 13.5 | 3.19 | 100 | 0.8 | 100 | 0.88 | 1.3 | 98.7 | 0.29 | 11.67
MMSZ4 | SZMMSZ4702T1G | アクティブ | Yes | Yes | 0 | 0 | 0 | 0 | 0.5 | 0 | 10 | 6.51 | 36.3 | 50.2 | 13.5 | 3.19 | 100 | 0.8 | 100 | 0.88 | 1.3 | 98.7 | 0.29 | 11.67
MMSZ4 | SZMMSZ4703T1G | アクティブ | Yes | Yes | 0 | 0 | 0 | 0 | 0.5 | 0 | 10 | 6.51 | 36.3 | 50.2 | 13.5 | 3.19 | 100 | 0.8 | 100 | 0.88 | 1.3 | 98.7 | 0.29 | 11.67
MMSZ4 | SZMMSZ4704T1G | アクティブ | Yes | Yes | 3 | 0.5 | 3 | 80 | 1 | 8 | 4.5 | 6.51 | 36.3 | 50.2 | 13.5 | 3.19 | 100 | 0.8 | 100 | 0.88 | 1.3 | 98.7 | 0.29 | 11.67
MMSZ4 | SZMMSZ4704T3G | アクティブ | Yes | Yes | 0 | 0 | 0 | 0 | 0.5 | 0 | 10 | 6.51 | 36.3 | 50.2 | 13.5 | 3.19 | 100 | 0.8 | 100 | 0.88 | 1.3 | 98.7 | 0.29 | 11.67
MMSZ4 | SZMMSZ4705T1G | アクティブ | Yes | Yes | 0 | 0 | 0 | 0 | 0.5 | 0 | 10 | 6.51 | 36.3 | 50.2 | 13.5 | 3.19 | 100 | 0.8 | 100 | 0.88 | 1.3 | 98.7 | 0.29 | 11.67
MMSZ4 | SZMMSZ4707T1G | アクティブ | Yes | Yes | 0 | 0 | 0 | 0 | 0.5 | 0 | 10 | 6.51 | 36.3 | 50.2 | 13.5 | 3.19 | 100 | 0.8 | 100 | 0.88 | 1.3 | 98.7 | 0.29 | 11.67
MMSZ4 | SZMMSZ4708T1G | アクティブ | Yes | Yes | 0 | 0 | 0 | 0 | 0.5 | 0 | 10 | 6.51 | 36.3 | 50.2 | 13.5 | 3.19 | 100 | 0.8 | 100 | 0.88 | 1.3 | 98.7 | 0.29 | 11.67
MMSZ4 | SZMMSZ4709T1G | アクティブ | Yes | Yes | 0 | 0 | 0 | 0 | 0.5 | 0 | 10 | 6.51 | 36.3 | 50.2 | 13.5 | 3.19 | 100 | 0.8 | 100 | 0.88 | 1.3 | 98.7 | 0.29 | 11.67
MMSZ4 | SZMMSZ4711T1G | アクティブ | Yes | Yes | 0 | 0 | 0 | 0 | 0.5 | 0 | 10 | 6.51 | 36.3 | 50.2 | 13.5 | 3.19 | 100 | 0.8 | 100 | 0.88 | 1.3 | 98.7 | 0.29 | 11.67
MMSZ4 | SZMMSZ4711T3G | 最終発送 | Yes | Yes | 0 | 0 | 0 | 0 | 0.5 | 0 | 10 | 6.51 | 36.3 | 50.2 | 13.5 | 3.19 | 100 | 0.8 | 100 | 0.88 | 0 | 0 | 0 | 11.67
MMSZ4 | SZMMSZ4713T1G | アクティブ | Yes | Yes | 0 | 0 | 0 | 0 | 0.5 | 0 | 10 | 6.51 | 36.3 | 50.2 | 13.5 | 3.19 | 100 | 0.8 | 100 | 0.88 | 1.3 | 98.7 | 0.29 | 11.67
MMSZ4 | SZMMSZ4714T1G | アクティブ | Yes | Yes | 0 | 0 | 0 | 0 | 0.5 | 0 | 10 | 6.51 | 36.3 | 50.2 | 13.5 | 3.19 | 100 | 0.8 | 100 | 0.88 | 0 | 0 | 0 | 11.67
MMSZ4 | SZMMSZ4715T1G | アクティブ | Yes | Yes | 3 | 0.5 | 3 | 80 | 1 | 8 | 4.5 | 6.51 | 36.3 | 50.2 | 13.5 | 3.19 | 100 | 0.8 | 100 | 0.88 | 1.3 | 98.7 | 0.29 | 11.67
MMSZ4 | SZMMSZ4717T1G | アクティブ | Yes | Yes | 0 | 0 | 0 | 0 | 0.5 | 0 | 10 | 6.51 | 36.3 | 50.2 | 13.5 | 3.19 | 100 | 0.8 | 100 | 0.88 | 1.3 | 98.7 | 0.29 | 11.67
MMSZ | SZMMSZ4V3T1G | アクティブ | Yes | Yes | 0 | 0 | 0 | 0 | 0.5 | 0 | 10 | 6.51 | 36.3 | 50.2 | 13.5 | 3.19 | 100 | 0.8 | 100 | 0.88 | 1.3 | 98.7 | 0.29 | 11.67
MMSZ | SZMMSZ4V7T1G | アクティブ | Yes | Yes | 0 | 0 | 0 | 0 | 0.5 | 0 | 10 | 6.51 | 36.3 | 50.2 | 13.5 | 3.19 | 100 | 0.8 | 100 | 0.88 | 1.3 | 98.7 | 0.29 | 11.67
SZMMSZ52 | SZMMSZ5221BT1G | アクティブ | Yes | Yes | 0 | 0 | 0 | 0 | 0.5 | 0 | 10 | 6.51 | 36.3 | 50.2 | 13.5 | 3.19 | 100 | 0.8 | 100 | 0.88 | 1.3 | 98.7 | 0.29 | 11.67
SZMMSZ52 | SZMMSZ5222BT1G | アクティブ | Yes | Yes | 0 | 0 | 0 | 0 | 0.5 | 0 | 10 | 6.51 | 36.3 | 50.2 | 13.5 | 3.19 | 100 | 0.8 | 100 | 0.88 | 1.3 | 98.7 | 0.29 | 11.67
MMSZ52 | SZMMSZ5223BT1G | アクティブ | Yes | Yes | 0 | 0 | 0 | 0 | 0.5 | 0 | 10 | 6.51 | 36.3 | 50.2 | 13.5 | 3.19 | 100 | 0.8 | 100 | 0.88 | 1.3 | 98.7 | 0.29 | 11.67
SZMMSZ52 | SZMMSZ5225BT1G | アクティブ | Yes | Yes | 0 | 0 | 0 | 0 | 0.5 | 0 | 10 | 6.51 | 36.3 | 50.2 | 13.5 | 3.19 | 100 | 0.8 | 100 | 0.88 | 1.3 | 98.7 | 0.29 | 11.67
SZMMSZ52 | SZMMSZ5226BT1G | アクティブ | Yes | Yes | 3 | 0.5 | 3 | 80 | 1 | 8 | 4.5 | 6.51 | 36.3 | 50.2 | 13.5 | 3.19 | 100 | 0.8 | 100 | 0.88 | 1.3 | 98.7 | 0.29 | 11.67
SZMMSZ52 | SZMMSZ5226CT1G | 最終発送 | Yes | Yes | 0 | 0 | 0 | 0 | 0.5 | 0 | 10 | 6.51 | 36.3 | 50.2 | 13.5 | 3.19 | 100 | 0.8 | 100 | 0.88 | 0 | 0 | 0 | 11.67
SZMMSZ52 | SZMMSZ5227BT1G | アクティブ | Yes | Yes | 0 | 0 | 0 | 0 | 0.5 | 0 | 10 | 6.51 | 36.3 | 50.2 | 13.5 | 3.19 | 100 | 0.8 | 100 | 0.88 | 1.3 | 98.7 | 0.29 | 11.67
SZMMSZ52 | SZMMSZ5228BT1G | アクティブ | Yes | Yes | 0 | 0 | 0 | 0 | 0.5 | 0 | 10 | 6.51 | 36.3 | 50.2 | 13.5 | 3.19 | 100 | 0.8 | 100 | 0.88 | 1.3 | 98.7 | 0.29 | 11.67
SZMMSZ52 | SZMMSZ5229BT1G | アクティブ | Yes | Yes | 3 | 0.5 | 3 | 80 | 1 | 8 | 4.5 | 6.51 | 36.3 | 50.2 | 13.5 | 3.19 | 100 | 0.8 | 100 | 0.88 | 1.3 | 98.7 | 0.29 | 11.67
SZMMSZ52 | SZMMSZ5230BT1G | アクティブ | Yes | Yes | 0 | 0 | 0 | 0 | 0.5 | 0 | 10 | 6.51 | 36.3 | 50.2 | 13.5 | 3.19 | 100 | 0.8 | 100 | 0.88 | 1.3 | 98.7 | 0.145 | 11.525
SZMMSZ52 | SZMMSZ5231BT1G | アクティブ | Yes | Yes | 3 | 0.5 | 3 | 80 | 1 | 8 | 4.5 | 6.51 | 36.3 | 50.2 | 13.5 | 3.19 | 100 | 0.8 | 100 | 0.88 | 1.3 | 98.7 | 0.29 | 11.67
SZMMSZ52 | SZMMSZ5231CT1G | アクティブ | Yes | Yes | 0 | 0 | 0 | 0 | 0.5 | 0 | 10 | 6.51 | 36.3 | 50.2 | 13.5 | 3.19 | 100 | 0.8 | 100 | 0.88 | 0 | 0 | 0 | 11.67
SZMMSZ52 | SZMMSZ5232BT1G | アクティブ | Yes | Yes | 3 | 0.5 | 3 | 80 | 1 | 8 | 4.5 | 6.51 | 36.3 | 50.2 | 13.5 | 3.19 | 100 | 0.8 | 100 | 0.88 | 1.3 | 98.7 | 0.29 | 11.67
SZMMSZ52 | SZMMSZ5232CT1G | アクティブ | Yes | Yes | 0 | 0 | 0 | 0 | 0.5 | 0 | 10 | 6.51 | 36.3 | 50.2 | 13.5 | 3.19 | 100 | 0.8 | 100 | 0.88 | 0 | 0 | 0 | 11.67
MMSZ52 E-SERIES | SZMMSZ5232ET1G | 最終発送 | Yes | Yes | 0 | 0 | 0 | 0 | 0.5 | 0 | 10 | 6.51 | 36.3 | 50.2 | 13.5 | 3.19 | 100 | 0.8 | 100 | 0.88 | 1.3 | 98.7 | 0.29 | 11.67
SZMMSZ52 | SZMMSZ5233BT1G | アクティブ | Yes | Yes | 0 | 0 | 0 | 0 | 0.5 | 0 | 10 | 6.51 | 36.3 | 50.2 | 13.5 | 3.19 | 100 | 0.8 | 100 | 0.88 | 1.3 | 98.7 | 0.29 | 11.67
SZMMSZ52 | SZMMSZ5234BT1G | アクティブ | Yes | Yes | 3 | 0.5 | 3 | 80 | 1 | 8 | 4.5 | 6.51 | 36.3 | 50.2 | 13.5 | 3.19 | 100 | 0.8 | 100 | 0.88 | 1.3 | 98.7 | 0.29 | 11.67
SZMMSZ52 | SZMMSZ5235BT1G | アクティブ | Yes | Yes | 3 | 0.5 | 3 | 80 | 1 | 8 | 4.5 | 6.51 | 36.3 | 50.2 | 13.5 | 3.19 | 100 | 0.8 | 100 | 0.88 | 1.3 | 98.7 | 0.29 | 11.67
MMSZ52 E-SERIES | SZMMSZ5235ET1G | アクティブ | Yes | Yes | 0 | 0 | 0 | 0 | 0.5 | 0 | 10 | 6.51 | 36.3 | 50.2 | 13.5 | 3.19 | 100 | 0.8 | 100 | 0.88 | 1.3 | 98.7 | 0.29 | 11.67
SZMMSZ52 | SZMMSZ5236BT1G | アクティブ | Yes | Yes | 0 | 0 | 0 | 0 | 0.5 | 0 | 10 | 6.51 | 36.3 | 50.2 | 13.5 | 3.19 | 100 | 0.8 | 100 | 0.88 | 1.3 | 98.7 | 0.29 | 11.67
SZMMSZ52 | SZMMSZ5237BT1G | アクティブ | Yes | Yes | 0 | 0 | 0 | 0 | 0.5 | 0 | 10 | 6.51 | 36.3 | 50.2 | 13.5 | 3.19 | 100 | 0.8 | 100 | 0.88 | 1.3 | 98.7 | 0.29 | 11.67
SZMMSZ52 | SZMMSZ5238BT1G | アクティブ | Yes | Yes | 0 | 0 | 0 | 0 | 0.5 | 0 | 10 | 6.51 | 36.3 | 50.2 | 13.5 | 3.19 | 100 | 0.8 | 100 | 0.88 | 1.3 | 98.7 | 0.29 | 11.67
SZMMSZ52 | SZMMSZ5239BT1G | アクティブ | Yes | Yes | 0 | 0 | 0 | 0 | 0.5 | 0 | 10 | 6.51 | 36.3 | 50.2 | 13.5 | 3.19 | 100 | 0.8 | 100 | 0.88 | 1.3 | 98.7 | 0.29 | 11.67
SZMMSZ52 | SZMMSZ5240BT1G | アクティブ | Yes | Yes | 0 | 0 | 0 | 0 | 0.5 | 0 | 10 | 6.51 | 36.3 | 50.2 | 13.5 | 3.19 | 100 | 0.8 | 100 | 0.88 | 1.3 | 98.7 | 0.29 | 11.67
SZMMSZ52 | SZMMSZ5241BT1G | アクティブ | Yes | Yes | 0 | 0 | 0 | 0 | 0.5 | 0 | 10 | 6.51 | 36.3 | 50.2 | 13.5 | 3.19 | 100 | 0.8 | 100 | 0.88 | 1.3 | 98.7 | 0.29 | 11.67
SZMMSZ52 | SZMMSZ5242BT1G | アクティブ | Yes | Yes | 3 | 0.5 | 3 | 80 | 1 | 8 | 4.5 | 6.51 | 36.3 | 50.2 | 13.5 | 3.19 | 100 | 0.8 | 100 | 0.88 | 1.3 | 98.7 | 0.29 | 11.67
SZMMSZ52 | SZMMSZ5242BT3G | アクティブ | Yes | Yes | 0 | 0 | 0 | 0 | 0.5 | 0 | 10 | 6.51 | 36.3 | 50.2 | 13.5 | 3.19 | 100 | 0.8 | 100 | 0.88 | 1.3 | 98.7 | 0.29 | 11.67
MMSZ52 E-SERIES | SZMMSZ5242ET1G | アクティブ | Yes | Yes | 3 | 0.5 | 3 | 80 | 1 | 8 | 4.5 | 6.51 | 36.3 | 50.2 | 13.5 | 3.19 | 100 | 0.8 | 100 | 0.88 | 1.9 | 98 | 0.15 | 11.53
SZMMSZ52 | SZMMSZ5243BT1G | アクティブ | Yes | Yes | 0 | 0 | 0 | 0 | 0.5 | 0 | 10 | 6.51 | 36.3 | 50.2 | 13.5 | 3.19 | 100 | 0.8 | 100 | 0.88 | 1 | 99 | 0.29 | 11.67
SZMMSZ52 | SZMMSZ5244BT1G | アクティブ | Yes | Yes | 0 | 0 | 0 | 0 | 0.5 | 0 | 10 | 6.51 | 36.3 | 50.2 | 13.5 | 3.19 | 100 | 0.8 | 100 | 0.88 | 1.3 | 98.7 | 0.29 | 11.67
MMSZ52 E-SERIES | SZMMSZ5244ET1G | アクティブ | Yes | Yes | 0 | 0 | 0 | 0 | 0.5 | 0 | 10 | 6.51 | 36.3 | 50.2 | 13.5 | 3.19 | 100 | 0.8 | 100 | 0.88 | 0 | 0 | 0 | 11.67
SZMMSZ52 | SZMMSZ5245BT1G | アクティブ | Yes | Yes | 0 | 0 | 0 | 0 | 0.5 | 0 | 10 | 6.51 | 36.3 | 50.2 | 13.5 | 3.19 | 100 | 0.8 | 100 | 0.88 | 1.3 | 98.7 | 0.29 | 11.67
SZMMSZ52 | SZMMSZ5245CT1G | 最終発送 | Yes | Yes | 0 | 0 | 0 | 0 | 0.5 | 0 | 10 | 6.51 | 36.3 | 50.2 | 13.5 | 3.19 | 100 | 0.8 | 100 | 0.88 | 0 | 0 | 0 | 11.67
MMSZ52 E-SERIES | SZMMSZ5245ET1G | アクティブ | Yes | Yes | 0 | 0 | 0 | 0 | 0.5 | 0 | 10 | 6.51 | 36.3 | 50.2 | 13.5 | 3.19 | 100 | 0.8 | 100 | 0.88 | 1.3 | 98.7 | 0.29 | 11.67
SZMMSZ52 | SZMMSZ5246BT1G | アクティブ | Yes | Yes | 3 | 0.5 | 3 | 80 | 1 | 8 | 4.5 | 6.51 | 36.3 | 50.2 | 13.5 | 3.19 | 100 | 0.8 | 100 | 0.88 | 1.3 | 98.7 | 0.29 | 11.67
MMSZ52 E-SERIES | SZMMSZ5246ET1G | アクティブ | Yes | Yes | 0 | 0 | 0 | 0 | 0.5 | 0 | 10 | 6.51 | 36.3 | 50.2 | 13.5 | 3.19 | 100 | 0.8 | 100 | 0.88 | 1.3 | 98.7 | 0.29 | 11.67
SZMMSZ52 | SZMMSZ5247BT1G | アクティブ | Yes | Yes | 3 | 0.5 | 3 | 80 | 1 | 8 | 4.5 | 6.51 | 36.3 | 50.2 | 13.5 | 3.19 | 100 | 0.8 | 100 | 0.88 | 1.3 | 98.7 | 0.29 | 11.67
SZMMSZ52 | SZMMSZ5248BT1G | アクティブ | Yes | Yes | 3 | 0.5 | 3 | 80 | 1 | 8 | 4.5 | 6.51 | 36.3 | 50.2 | 13.5 | 3.19 | 100 | 0.8 | 100 | 0.88 | 1 | 99 | 0.15 | 11.53
SZMMSZ52 | SZMMSZ5248CT1G | アクティブ | Yes | Yes | 0 | 0 | 0 | 0 | 0.5 | 0 | 10 | 6.51 | 36.3 | 50.2 | 13.5 | 3.19 | 100 | 0.8 | 100 | 0.88 | 0 | 0 | 0 | 11.67
MMSZ52 E-SERIES | SZMMSZ5248ET1G | アクティブ | Yes | Yes | 0 | 0 | 0 | 0 | 0.5 | 0 | 10 | 6.51 | 36.3 | 50.2 | 13.5 | 3.19 | 100 | 0.8 | 100 | 0.88 | 1.3 | 98.7 | 0.29 | 11.67
SZMMSZ52 | SZMMSZ5249BT1G | アクティブ | Yes | Yes | 0 | 0 | 0 | 0 | 0.5 | 0 | 10 | 6.51 | 36.3 | 50.2 | 13.5 | 3.19 | 100 | 0.8 | 100 | 0.88 | 0 | 0 | 0 | 11.67
SZMMSZ52 | SZMMSZ5250BT1G | アクティブ | Yes | Yes | 0 | 0 | 0 | 0 | 0.5 | 0 | 10 | 6.51 | 36.3 | 50.2 | 13.5 | 3.19 | 100 | 0.8 | 100 | 0.88 | 1.9 | 98 | 0.15 | 11.53
SZMMSZ52 | SZMMSZ5250CT1G | 最終発送 | Yes | Yes | 0 | 0 | 0 | 0 | 0.5 | 0 | 10 | 6.51 | 36.3 | 50.2 | 13.5 | 3.19 | 100 | 0.8 | 100 | 0.88 | 0 | 0 | 0 | 11.67
MMSZ52 E-SERIES | SZMMSZ5250ET1G | アクティブ | Yes | Yes | 0 | 0 | 0 | 0 | 0.5 | 0 | 10 | 6.51 | 36.3 | 50.2 | 13.5 | 3.19 | 100 | 0.8 | 100 | 0.88 | 0 | 0 | 0 | 11.67
SZMMSZ52 | SZMMSZ5251BT1G | アクティブ | Yes | Yes | 0 | 0 | 0 | 0 | 0.5 | 0 | 10 | 6.51 | 36.3 | 50.2 | 13.5 | 3.19 | 100 | 0.8 | 100 | 0.88 | 1.3 | 98.7 | 0.29 | 11.67
SZMMSZ52 | SZMMSZ5252BT1G | アクティブ | Yes | Yes | 0 | 0 | 0 | 0 | 0.5 | 0 | 10 | 6.51 | 36.3 | 50.2 | 13.5 | 3.19 | 100 | 0.8 | 100 | 0.88 | 1.3 | 98.7 | 0.145 | 11.525
MMSZ52 E-SERIES | SZMMSZ5252ET1G | アクティブ | Yes | Yes | 0 | 0 | 0 | 0 | 0.5 | 0 | 10 | 6.51 | 36.3 | 50.2 | 13.5 | 3.19 | 100 | 0.8 | 100 | 0.88 | 1.3 | 98.7 | 0.29 | 11.67
MMSZ52 E-SERIES | SZMMSZ5252ET3G | アクティブ | Yes | Yes | 0 | 0 | 0 | 0 | 0.5 | 0 | 10 | 6.51 | 36.3 | 50.2 | 13.5 | 3.19 | 100 | 0.8 | 100 | 0.88 | 1.3 | 98.7 | 0.29 | 11.67
SZMMSZ52 | SZMMSZ5253BT1G | アクティブ | Yes | Yes | 3 | 0.5 | 3 | 80 | 1 | 8 | 4.5 | 6.51 | 36.3 | 50.2 | 13.5 | 3.19 | 100 | 0.8 | 100 | 0.88 | 1.3 | 98.7 | 0.29 | 11.67
MMSZ52 E-SERIES | SZMMSZ5253ET1G | アクティブ | Yes | Yes | 0 | 0 | 0 | 0 | 0.5 | 0 | 10 | 6.51 | 36.3 | 50.2 | 13.5 | 3.19 | 100 | 0.8 | 100 | 0.88 | 1.3 | 98.7 | 0.29 | 11.67
SZMMSZ52 | SZMMSZ5254BT1G | アクティブ | Yes | Yes | 0 | 0 | 0 | 0 | 0.5 | 0 | 10 | 6.51 | 36.3 | 50.2 | 13.5 | 3.19 | 100 | 0.8 | 100 | 0.88 | 1.3 | 98.7 | 0.29 | 11.67
MMSZ52 E-SERIES | SZMMSZ5254ET1G | アクティブ | Yes | Yes | 0 | 0 | 0 | 0 | 0.5 | 0 | 10 | 6.51 | 36.3 | 50.2 | 13.5 | 3.19 | 100 | 0.8 | 100 | 0.88 | 0 | 0 | 0 | 11.67
SZMMSZ52 | SZMMSZ5255BT1G | アクティブ | Yes | Yes | 0 | 0 | 0 | 0 | 0.5 | 0 | 10 | 6.51 | 36.3 | 50.2 | 13.5 | 3.19 | 100 | 0.8 | 100 | 0.88 | 1.3 | 98.7 | 0.29 | 11.67
SZMMSZ52 | SZMMSZ5256BT1G | アクティブ | Yes | Yes | 3 | 0.5 | 3 | 80 | 1 | 8 | 4.5 | 6.51 | 36.3 | 50.2 | 13.5 | 3.19 | 100 | 0.8 | 100 | 0.88 | 1.3 | 98.7 | 0.29 | 11.67
MMSZ52 E-SERIES | SZMMSZ5256ET1G | アクティブ | Yes | Yes | 0 | 0 | 0 | 0 | 0.5 | 0 | 10 | 6.51 | 36.3 | 50.2 | 13.5 | 3.19 | 100 | 0.8 | 100 | 0.88 | 1.3 | 98.7 | 0.29 | 11.67
SZMMSZ52 | SZMMSZ5257BT1G | アクティブ | Yes | Yes | 0 | 0 | 0 | 0 | 0.5 | 0 | 10 | 6.51 | 36.3 | 50.2 | 13.5 | 3.19 | 100 | 0.8 | 100 | 0.88 | 1.3 | 98.7 | 0.29 | 11.67
MMSZ52 E-SERIES | SZMMSZ5257ET1G | アクティブ | Yes | Yes | 0 | 0 | 0 | 0 | 0.5 | 0 | 10 | 6.51 | 36.3 | 50.2 | 13.5 | 3.19 | 100 | 0.8 | 100 | 0.88 | 1.3 | 98.7 | 0.29 | 11.67
SZMMSZ52 | SZMMSZ5258BT1G | アクティブ | Yes | Yes | 0 | 0 | 0 | 0 | 0.5 | 0 | 10 | 6.51 | 36.3 | 50.2 | 13.5 | 3.19 | 100 | 0.8 | 100 | 0.88 | 1.3 | 98.7 | 0.29 | 11.67
SZMMSZ52 | SZMMSZ5258BT3G | アクティブ | Yes | Yes | 0 | 0 | 0 | 0 | 0.5 | 0 | 10 | 6.51 | 36.3 | 50.2 | 13.5 | 3.19 | 100 | 0.8 | 100 | 0.88 | 1.3 | 98.7 | 0.29 | 11.67
SZMMSZ52 | SZMMSZ5258CT1G | アクティブ | Yes | Yes | 0 | 0 | 0 | 0 | 0.5 | 0 | 10 | 6.51 | 36.3 | 50.2 | 13.5 | 3.19 | 100 | 0.8 | 100 | 0.88 | 1.3 | 98.7 | 0.29 | 11.67
MMSZ52 E-SERIES | SZMMSZ5258ET1G | アクティブ | Yes | Yes | 0 | 0 | 0 | 0 | 0.5 | 0 | 10 | 6.51 | 36.3 | 50.2 | 13.5 | 3.19 | 100 | 0.8 | 100 | 0.88 | 1.3 | 98.7 | 0.29 | 11.67
SZMMSZ52 | SZMMSZ5259BT1G | アクティブ | Yes | Yes | 0 | 0 | 0 | 0 | 0.5 | 0 | 10 | 6.51 | 36.3 | 50.2 | 13.5 | 3.19 | 100 | 0.8 | 100 | 0.88 | 1.3 | 98.7 | 0.29 | 11.67
SZMMSZ52 | SZMMSZ5260BT1G | アクティブ | Yes | Yes | 0 | 0 | 0 | 0 | 0.5 | 0 | 10 | 6.51 | 36.3 | 50.2 | 13.5 | 3.19 | 100 | 0.8 | 100 | 0.88 | 1.3 | 98.7 | 0.29 | 11.67
SZMMSZ52 | SZMMSZ5261BT1G | アクティブ | Yes | Yes | 0 | 0 | 0 | 0 | 0.5 | 0 | 10 | 6.51 | 36.3 | 50.2 | 13.5 | 3.19 | 100 | 0.8 | 100 | 0.88 | 1.3 | 98.7 | 0.29 | 11.67
SZMMSZ52 | SZMMSZ5261BT3G | アクティブ | Yes | Yes | 0 | 0 | 0 | 0 | 0.5 | 0 | 10 | 6.51 | 36.3 | 50.2 | 13.5 | 3.19 | 100 | 0.8 | 100 | 0.88 | 1.3 | 98.7 | 0.29 | 11.67
SZMMSZ52 | SZMMSZ5262BT1G | アクティブ | Yes | Yes | 0 | 0 | 0 | 0 | 0.5 | 0 | 10 | 6.51 | 36.3 | 50.2 | 13.5 | 3.19 | 100 | 0.8 | 100 | 0.88 | 1.3 | 98.7 | 0.29 | 11.67
SZMMSZ52 | SZMMSZ5263BT1G | アクティブ | Yes | Yes | 0 | 0 | 0 | 0 | 0.5 | 0 | 10 | 6.51 | 36.3 | 50.2 | 13.5 | 3.19 | 100 | 0.8 | 100 | 0.88 | 1.3 | 98.7 | 0.29 | 11.67
SZMMSZ52 | SZMMSZ5264BT1G | アクティブ | Yes | Yes | 0 | 0 | 0 | 0 | 0.5 | 0 | 10 | 6.51 | 36.3 | 50.2 | 13.5 | 3.19 | 100 | 0.8 | 100 | 0.88 | 1.3 | 98.7 | 0.29 | 11.67
SZMMSZ52 | SZMMSZ5265BT1G | アクティブ | Yes | Yes | 0 | 0 | 0 | 0 | 0.5 | 0 | 10 | 6.51 | 36.3 | 50.2 | 13.5 | 3.19 | 100 | 0.8 | 100 | 0.88 | 1.3 | 98.7 | 0.29 | 11.67
SZMMSZ52 | SZMMSZ5266BT1G | アクティブ | Yes | Yes | 0 | 0 | 0 | 0 | 0.5 | 0 | 10 | 6.51 | 36.3 | 50.2 | 13.5 | 3.19 | 100 | 0.8 | 100 | 0.88 | 1.3 | 98.7 | 0.29 | 11.67
SZMMSZ52 | SZMMSZ5267BT1G | アクティブ | Yes | Yes | 0 | 0 | 0 | 0 | 0.5 | 0 | 10 | 6.51 | 36.3 | 50.2 | 13.5 | 3.19 | 100 | 0.8 | 100 | 0.88 | 1.3 | 98.7 | 0.29 | 11.67
SZMMSZ52 | SZMMSZ5268BT1G | アクティブ | Yes | Yes | 0 | 0 | 0 | 0 | 0.5 | 0 | 10 | 6.51 | 36.3 | 50.2 | 13.5 | 3.19 | 100 | 0.8 | 100 | 0.88 | 1.3 | 98.7 | 0.29 | 11.67
SZMMSZ52 | SZMMSZ5270BT1G | アクティブ | Yes | Yes | 0 | 0 | 0 | 0 | 0.5 | 0 | 10 | 6.51 | 36.3 | 50.2 | 13.5 | 3.19 | 100 | 0.8 | 100 | 0.88 | 1.3 | 98.7 | 0.29 | 11.67
SZMMSZ52 | SZMMSZ5272BT1G | アクティブ | Yes | Yes | 3 | 0.5 | 3 | 80 | 1 | 8 | 4.5 | 6.51 | 36.3 | 50.2 | 13.5 | 3.19 | 100 | 0.8 | 100 | 0.88 | 1.3 | 98.7 | 0.29 | 11.67
SZMMSZ52 | SZMMSZ5272BT3G | アクティブ | Yes | Yes | 0 | 0 | 0 | 0 | 0.5 | 0 | 10 | 6.51 | 36.3 | 50.2 | 13.5 | 3.19 | 100 | 0.8 | 100 | 0.88 | 1.3 | 98.7 | 0.29 | 11.67
MMSZ | SZMMSZ56T1G | アクティブ | Yes | Yes | 0 | 0 | 0 | 0 | 0.5 | 0 | 10 | 6.51 | 36.3 | 50.2 | 13.5 | 3.19 | 100 | 0.8 | 100 | 0.88 | 1.3 | 98.7 | 0.29 | 11.67
MMSZ | SZMMSZ5V1T1G | アクティブ | Yes | Yes | 3 | 0.5 | 3 | 80 | 1 | 8 | 4.5 | 6.51 | 36.3 | 50.2 | 13.5 | 3.19 | 100 | 0.8 | 100 | 0.88 | 1.3 | 98.7 | 0.29 | 11.67
MMSZ | SZMMSZ5V6T1G | アクティブ | Yes | Yes | 0 | 0 | 0 | 0 | 0.5 | 0 | 10 | 6.51 | 36.3 | 50.2 | 13.5 | 3.19 | 100 | 0.8 | 100 | 0.88 | 1.3 | 98.7 | 0.29 | 11.67
MMSZ | SZMMSZ6V2T1G | アクティブ | Yes | Yes | 0 | 0 | 0 | 0 | 0.5 | 0 | 10 | 6.51 | 36.3 | 50.2 | 13.5 | 3.19 | 100 | 0.8 | 100 | 0.88 | 1.3 | 98.7 | 0.29 | 11.67
MMSZ | SZMMSZ6V8T1G | アクティブ | Yes | Yes | 0 | 0 | 0 | 0 | 0.5 | 0 | 10 | 6.51 | 36.3 | 50.2 | 13.5 | 3.19 | 100 | 0.8 | 100 | 0.88 | 0 | 0 | 0 | 11.67
MMSZ | SZMMSZ7V5T1G | アクティブ | Yes | Yes | 0 | 0 | 0 | 0 | 0.5 | 0 | 10 | 6.51 | 36.3 | 50.2 | 13.5 | 3.19 | 100 | 0.8 | 100 | 0.88 | 1.3 | 98.7 | 0.29 | 11.67
| SZMMSZ8V2ET1G | アクティブ | Yes | Yes | 0 | 0 | 0 | 0 | 0.5 | 0 | 10 | 6.51 | 36.3 | 50.2 | 13.5 | 3.19 | 100 | 0.8 | 100 | 0.88 | 1.3 | 98.7 | 0.29 | 11.67
MMSZ | SZMMSZ8V2T1G | アクティブ | Yes | Yes | 0 | 0 | 0 | 0 | 0.5 | 0 | 10 | 6.51 | 36.3 | 50.2 | 13.5 | 3.19 | 100 | 0.8 | 100 | 0.88 | 1.3 | 98.7 | 0.29 | 11.67
MMSZ | SZMMSZ9V1T1G | アクティブ | Yes | Yes | 3 | 0.5 | 3 | 80 | 1 | 8 | 4.5 | 6.51 | 36.3 | 50.2 | 13.5 | 3.19 | 100 | 0.8 | 100 | 0.88 | 1.3 | 98.7 | 0.29 | 11.67
含有材料開示の免責事項
注：弊社は、最も正確な情報を提供するよう細心の注意を払っておりますが、
データは下請け業者または原材料供給業者から提供される範囲に基づいて編集されており、その完全性および正確性を保証することはできないため
機密情報保護のために下請け業者または原材料供給業者から一部の情報が提供されていない可能性があるため。
この情報は、上記の要素に基づくこれらのパーツの推定平均重量です
予測される重大な有毒金属成分を保証するものではありません。これらの予測には、最終製品のシリコン・デバイスに含まれるドーパントおよび金属素材のトレース・レベルは含まれません
これらの予測には、最終製品のシリコン・デバイスに含まれるドーパントおよび金属素材の痕跡程度は含まれません。
There is no intentional use of RoHS restricted substances.
Lead (Pb) and lead oxide (PbO) are exempted with the RoHS exemption 7(a), 7(c) and 15.
材料組成計算の詳細については、以下に示す弊社のProduct Chemical Content Brochure (製品含有化学物質ブローシャ)をクリックしてご覧ください: