## NCP114
onsemi
4/20/2024
基本パーツ | 注文可能なパーツ | ステータス | ハロゲンフリー | 鉛フリー | Mold Compound-Black | [9 empty] | リードフレーム | [9 empty] | ダイアタッチ |  |  |  |  | Die Attach Epoxy |  |  |  |  | 外部端子処理 | [5 empty] | ペレット |  | Wire Bond - Au |  | Wire Bond - Cu |  | 合計
[5 empty] | Epoxy resin[%] | Epoxy and Phenolic Resin[%] | フェノール樹脂[%] | Ortho Cresol Novolac Resin[%] | Silica Amorphous (SiO2)[%] | Carbon Black (C)[%] | Aluminum Hydroxide (Al(OH)3)[%] | Fused Silica (SiO2)[%] | Phenolic Resin (Novolac)[%] | 重さ[mg] | Silver (Ag)[%] | Magnesium (Mg)[%] | Tin (Sn)[%] | Zinc (Zn)[%] | Chromium (Cr)[%] | Silicon (Si)[%] | Nickel (Ni)[%] | Iron (Fe)[%] | Copper (Cu)[%] | 重さ[mg] | Epoxy resin[%] | Bisphenol A_Epichlorohydrin Polymer[%] | Silver (Ag)[%] | エポキシ樹脂[%] | 重さ[mg] | Epoxy resin[%] | Cumene hydroperoxide[%] | Diethylene glycol monoethyl ether acetate[%] | Silver (Ag)[%] | 重さ[mg] | Silver (Ag)[%] | Tin (Sn)[%] | Palladium (Pd)[%] | Nickel (Ni)[%] | Gold (Au)[%] | 重さ[mg] | Silicon (Si)[%] | 重さ[mg] | Gold (Au)[%] | 重さ[mg] | Copper (Cu)[%] | 重さ[mg] | 重さ[mg]
[5 empty] | proprietary data | 40216-08-8 | proprietary data | 29690-82-2 | 7631-86-9 | 1333-86-4 | 21645-51-2 | 60676-86-0 | 9003-35-4 | n/a | 7440-22-4 | 7439-95-4 | 7440-31-5 | 7440-66-6 | 7440-47-3 | 7440-21-3 | 7440-02-0 | 7439-89-6 | 7440-50-8 | n/a | proprietary data | 25068-38-6 | 7440-22-4 | 129915-35-1 | n/a | proprietary data | 80-15-9 | 112-15-2 | 7440-22-4 | n/a | 7440-22-4 | 7440-31-5 | 7440-05-3 | 7440-02-0 | 7440-57-5 | n/a | 7440-21-3 | n/a | 7440-57-5 | n/a | 7440-50-8 | n/a | n/a
NCP114 | NCP114AMX075TCG | アクティブ | Yes | Yes | 0 | 8 | 0 | 0 | 0 | 0.5 | 2 | 86.5 | 3 | 0.87 | 0 | 0 | 0.25 | 0.22 | 0.25 | 0 | 0 | 0 | 99.28 | 0.76 | 0 | 0 | 75 | 25 | 0.02 | 0 | 0 | 0 | 0 | 0 | 0 | 0 | 2.38 | 88.07 | 9.55 | 0.01 | 100 | 0.06 | 100 | 0.02 | 0 | 0 | 1.74
NCP114 | NCP114AMX080TCG | アクティブ | Yes | Yes | 4.7 | 0 | 0 | 0 | 10 | 0.1 | 0 | 80.5 | 4.7 | 0.87 | 0 | 0.15 | 0 | 0 | 0 | 0.65 | 3 | 0 | 96.2 | 0.76 | 0.5 | 0.5 | 99 | 0 | 0.02 | 0 | 0 | 0 | 0 | 0 | 0.27 | 0 | 0.66 | 98.74 | 0.33 | 0.01 | 100 | 0.06 | 100 | 0.02 | 0 | 0 | 1.74
NCP114 | NCP114AMX090TAG | アクティブ | Yes | Yes | 0 | 8 | 0 | 0 | 0 | 0.5 | 2 | 86.5 | 3 | 0.87 | 0 | 0 | 0.25 | 0.22 | 0.25 | 0 | 0 | 0 | 99.28 | 0.76 | 0 | 0 | 75 | 25 | 0.02 | 0 | 0 | 0 | 0 | 0 | 0 | 0 | 2.38 | 88.07 | 9.55 | 0.01 | 100 | 0.06 | 100 | 0.02 | 0 | 0 | 1.74
NCP114 | NCP114AMX090TCG | アクティブ | Yes | Yes | 0 | 8 | 0 | 0 | 0 | 0.5 | 2 | 86.5 | 3 | 0.87 | 0 | 0 | 0.25 | 0.22 | 0.25 | 0 | 0 | 0 | 99.28 | 0.76 | 0 | 0 | 75 | 25 | 0.02 | 0 | 0 | 0 | 0 | 0 | 0 | 0 | 2.38 | 88.07 | 9.55 | 0.01 | 100 | 0.06 | 100 | 0.02 | 0 | 0 | 1.74
NCP114 | NCP114AMX092TAG | アクティブ | Yes | Yes | 0 | 8 | 0 | 0 | 0 | 0.5 | 2 | 86.5 | 3 | 0.87 | 0 | 0 | 0.25 | 0.22 | 0.25 | 0 | 0 | 0 | 99.28 | 0.76 | 0 | 0 | 75 | 25 | 0.02 | 0 | 0 | 0 | 0 | 0 | 0 | 0 | 2.38 | 88.07 | 9.55 | 0.01 | 100 | 0.06 | 100 | 0.02 | 0 | 0 | 1.74
NCP114 | NCP114AMX100TCG | アクティブ | Yes | Yes | 0 | 8 | 0 | 0 | 0 | 0.5 | 2 | 86.5 | 3 | 0.87 | 0 | 0 | 0.25 | 0.22 | 0.25 | 0 | 0 | 0 | 99.28 | 0.76 | 0 | 0 | 75 | 25 | 0.02 | 0 | 0 | 0 | 0 | 0 | 0 | 0 | 2.38 | 88.07 | 9.55 | 0.01 | 100 | 0.06 | 100 | 0.02 | 0 | 0 | 1.74
NCP114 | NCP114AMX105TCG | アクティブ | Yes | Yes | 0 | 8 | 0 | 0 | 0 | 0.5 | 2 | 86.5 | 3 | 0.87 | 0 | 0 | 0.25 | 0.22 | 0.25 | 0 | 0 | 0 | 99.28 | 0.76 | 0 | 0 | 75 | 25 | 0.02 | 0 | 0 | 0 | 0 | 0 | 0 | 0 | 2.38 | 88.07 | 9.55 | 0.01 | 100 | 0.06 | 100 | 0.02 | 0 | 0 | 1.74
NCP114 | NCP114AMX110TBG | アクティブ | Yes | Yes | 4.7 | 0 | 0 | 0 | 10 | 0.1 | 0 | 80.5 | 4.7 | 0.87 | 0 | 0.15 | 0 | 0 | 0 | 0.65 | 3 | 0 | 96.2 | 0.76 | 0.5 | 0.5 | 99 | 0 | 0.02 | 0 | 0 | 0 | 0 | 0 | 0.27 | 0 | 0.66 | 98.74 | 0.33 | 0.01 | 100 | 0.06 | 100 | 0.02 | 0 | 0 | 1.74
NCP114 | NCP114AMX110TCG | アクティブ | Yes | Yes | 4.7 | 0 | 0 | 0 | 10 | 0.1 | 0 | 80.5 | 4.7 | 0.87 | 0 | 0.15 | 0 | 0 | 0 | 0.65 | 3 | 0 | 96.2 | 0.76 | 0.5 | 0.5 | 99 | 0 | 0.02 | 0 | 0 | 0 | 0 | 0 | 0.27 | 0 | 0.66 | 98.74 | 0.33 | 0.01 | 100 | 0.06 | 100 | 0.02 | 0 | 0 | 1.74
NCP114 | NCP114AMX115TCG | アクティブ | Yes | Yes | 4.7 | 0 | 0 | 0 | 10 | 0.1 | 0 | 80.5 | 4.7 | 0.87 | 0 | 0.15 | 0 | 0 | 0 | 0.65 | 3 | 0 | 96.2 | 0.76 | 0.5 | 0.5 | 99 | 0 | 0.02 | 0 | 0 | 0 | 0 | 0 | 0.27 | 0 | 0.66 | 98.74 | 0.33 | 0.01 | 100 | 0.06 | 100 | 0.02 | 0 | 0 | 1.74
NCP114 | NCP114AMX120TBG | アクティブ | Yes | Yes | 0 | 8 | 0 | 0 | 0 | 0.5 | 2 | 86.5 | 3 | 0.87 | 0 | 0 | 0.25 | 0.22 | 0.25 | 0 | 0 | 0 | 99.28 | 0.76 | 0 | 0 | 75 | 25 | 0.02 | 0 | 0 | 0 | 0 | 0 | 0 | 0 | 2.38 | 88.07 | 9.55 | 0.01 | 100 | 0.06 | 100 | 0.02 | 0 | 0 | 1.74
NCP114 | NCP114AMX120TCG | アクティブ | Yes | Yes | 0 | 8 | 0 | 0 | 0 | 0.5 | 2 | 86.5 | 3 | 0.87 | 0 | 0 | 0.25 | 0.22 | 0.25 | 0 | 0 | 0 | 99.28 | 0.76 | 0 | 0 | 0 | 0 | 0 | 10 | 0.5 | 4.5 | 85 | 0.02 | 0 | 0 | 2.38 | 88.07 | 9.55 | 0.01 | 100 | 0.06 | 100 | 0.02 | 0 | 0 | 1.74
NCP114 | NCP114AMX125TCG | アクティブ | Yes | Yes | 4.7 | 0 | 0 | 0 | 10 | 0.1 | 0 | 80.5 | 4.7 | 0.87 | 0 | 0.15 | 0 | 0 | 0 | 0.65 | 3 | 0 | 96.2 | 0.76 | 0.5 | 0.5 | 99 | 0 | 0.02 | 0 | 0 | 0 | 0 | 0 | 0.27 | 0 | 0.66 | 98.74 | 0.33 | 0.01 | 100 | 0.06 | 100 | 0.02 | 0 | 0 | 1.74
NCP114 | NCP114AMX130TCG | アクティブ | Yes | Yes | 4.7 | 0 | 0 | 0 | 10 | 0.1 | 0 | 80.5 | 4.7 | 0.87 | 0 | 0.15 | 0 | 0 | 0 | 0.65 | 3 | 0 | 96.2 | 0.76 | 0.5 | 0.5 | 99 | 0 | 0.02 | 0 | 0 | 0 | 0 | 0 | 0.27 | 0 | 0.66 | 98.74 | 0.33 | 0.01 | 100 | 0.06 | 100 | 0.02 | 0 | 0 | 1.74
NCP114 | NCP114AMX135TCG | アクティブ | Yes | Yes | 0 | 8 | 0 | 0 | 0 | 0.5 | 2 | 86.5 | 3 | 0.87 | 0 | 0 | 0.25 | 0.22 | 0.25 | 0 | 0 | 0 | 99.28 | 0.76 | 0 | 0 | 75 | 25 | 0.02 | 0 | 0 | 0 | 0 | 0 | 0 | 0 | 2.38 | 88.07 | 9.55 | 0.01 | 100 | 0.06 | 100 | 0.02 | 0 | 0 | 1.74
NCP114 | NCP114AMX150TCG | アクティブ | Yes | Yes | 0 | 8 | 0 | 0 | 0 | 0.5 | 2 | 86.5 | 3 | 0.87 | 0 | 0 | 0.25 | 0.22 | 0.25 | 0 | 0 | 0 | 99.28 | 0.76 | 0 | 0 | 75 | 25 | 0.02 | 0 | 0 | 0 | 0 | 0 | 0 | 0 | 2.38 | 88.07 | 9.55 | 0.01 | 100 | 0.06 | 100 | 0.02 | 0 | 0 | 1.74
NCP114 | NCP114AMX160TCG | アクティブ | Yes | Yes | 4.7 | 0 | 0 | 0 | 10 | 0.1 | 0 | 80.5 | 4.7 | 0.87 | 0 | 0.15 | 0 | 0 | 0 | 0.65 | 3 | 0 | 96.2 | 0.76 | 0.5 | 0.5 | 99 | 0 | 0.02 | 0 | 0 | 0 | 0 | 0 | 0.27 | 0 | 0.66 | 98.74 | 0.33 | 0.01 | 100 | 0.06 | 100 | 0.02 | 0 | 0 | 1.74
NCP114 | NCP114AMX180TBG | アクティブ | Yes | Yes | 0 | 8 | 0 | 0 | 0 | 0.5 | 2 | 86.5 | 3 | 0.87 | 0 | 0 | 0.25 | 0.22 | 0.25 | 0 | 0 | 0 | 99.28 | 0.76 | 0 | 0 | 75 | 25 | 0.02 | 0 | 0 | 0 | 0 | 0 | 0 | 0 | 2.38 | 88.07 | 9.55 | 0.01 | 100 | 0.06 | 100 | 0.02 | 0 | 0 | 1.74
NCP114 | NCP114AMX180TCG | アクティブ | Yes | Yes | 4.7 | 0 | 0 | 0 | 10 | 0.1 | 0 | 80.5 | 4.7 | 0.87 | 0 | 0.15 | 0 | 0 | 0 | 0.65 | 3 | 0 | 96.2 | 0.76 | 0 | 0 | 0 | 0 | 0 | 10 | 0.5 | 4.5 | 85 | 0.02 | 0.27 | 0 | 0.66 | 98.74 | 0.33 | 0.01 | 100 | 0.06 | 100 | 0.02 | 0 | 0 | 1.74
NCP114 | NCP114AMX185TCG | アクティブ | Yes | Yes | 4.7 | 0 | 0 | 0 | 10 | 0.1 | 0 | 80.5 | 4.7 | 0.87 | 0 | 0.15 | 0 | 0 | 0 | 0.65 | 3 | 0 | 96.2 | 0.76 | 0.5 | 0.5 | 99 | 0 | 0.02 | 0 | 0 | 0 | 0 | 0 | 0.27 | 0 | 0.66 | 98.74 | 0.33 | 0.01 | 100 | 0.06 | 100 | 0.02 | 0 | 0 | 1.74
NCP114 | NCP114AMX210TCG | アクティブ | Yes | Yes | 0 | 8 | 0 | 0 | 0 | 0.5 | 2 | 86.5 | 3 | 0.87 | 0 | 0 | 0.25 | 0.22 | 0.25 | 0 | 0 | 0 | 99.28 | 0.76 | 0 | 0 | 75 | 25 | 0.02 | 0 | 0 | 0 | 0 | 0 | 0 | 0 | 2.38 | 88.07 | 9.55 | 0.01 | 100 | 0.06 | 100 | 0.02 | 0 | 0 | 1.74
NCP114 | NCP114AMX220TCG | アクティブ | Yes | Yes | 4.7 | 0 | 0 | 0 | 10 | 0.1 | 0 | 80.5 | 4.7 | 0.87 | 0 | 0.15 | 0 | 0 | 0 | 0.65 | 3 | 0 | 96.2 | 0.76 | 0.5 | 0.5 | 99 | 0 | 0.02 | 0 | 0 | 0 | 0 | 0 | 0.27 | 0 | 0.66 | 98.74 | 0.33 | 0.01 | 100 | 0.06 | 100 | 0.02 | 0 | 0 | 1.74
NCP114 | NCP114AMX250TBG | アクティブ | Yes | Yes | 4.7 | 0 | 0 | 0 | 10 | 0.1 | 0 | 80.5 | 4.7 | 0.87 | 0 | 0.15 | 0 | 0 | 0 | 0.65 | 3 | 0 | 96.2 | 0.76 | 0.5 | 0.5 | 99 | 0 | 0.02 | 0 | 0 | 0 | 0 | 0 | 0.27 | 0 | 0.66 | 98.74 | 0.33 | 0.01 | 100 | 0.06 | 100 | 0.02 | 0 | 0 | 1.74
NCP114 | NCP114AMX250TCG | アクティブ | Yes | Yes | 4.7 | 0 | 0 | 0 | 10 | 0.1 | 0 | 80.5 | 4.7 | 0.87 | 0 | 0.15 | 0 | 0 | 0 | 0.65 | 3 | 0 | 96.2 | 0.76 | 0 | 0 | 0 | 0 | 0 | 10 | 0.5 | 4.5 | 85 | 0.02 | 0.27 | 0 | 0.66 | 98.74 | 0.33 | 0.01 | 100 | 0.06 | 100 | 0.02 | 0 | 0 | 1.74
NCP114 | NCP114AMX260TCG | アクティブ | Yes | Yes | 0 | 8 | 0 | 0 | 0 | 0.5 | 2 | 86.5 | 3 | 0.87 | 0 | 0 | 0.25 | 0.22 | 0.25 | 0 | 0 | 0 | 99.28 | 0.76 | 0 | 0 | 75 | 25 | 0.02 | 0 | 0 | 0 | 0 | 0 | 0 | 0 | 2.38 | 88.07 | 9.55 | 0.01 | 100 | 0.06 | 100 | 0.02 | 0 | 0 | 1.74
NCP114 | NCP114AMX270TCG | アクティブ | Yes | Yes | 0 | 8 | 0 | 0 | 0 | 0.5 | 2 | 86.5 | 3 | 0.87 | 0 | 0 | 0.25 | 0.22 | 0.25 | 0 | 0 | 0 | 99.28 | 0.76 | 0 | 0 | 75 | 25 | 0.02 | 0 | 0 | 0 | 0 | 0 | 0 | 0 | 2.38 | 88.07 | 9.55 | 0.01 | 100 | 0.06 | 100 | 0.02 | 0 | 0 | 1.74
NCP114 | NCP114AMX280TBG | アクティブ | Yes | Yes | 0 | 8 | 0 | 0 | 0 | 0.5 | 2 | 86.5 | 3 | 0.87 | 0 | 0 | 0.25 | 0.22 | 0.25 | 0 | 0 | 0 | 99.28 | 0.76 | 0 | 0 | 75 | 25 | 0.02 | 0 | 0 | 0 | 0 | 0 | 0 | 0 | 2.38 | 88.07 | 9.55 | 0.01 | 100 | 0.06 | 100 | 0.02 | 0 | 0 | 1.74
NCP114 | NCP114AMX280TCG | アクティブ | Yes | Yes | 0 | 8 | 0 | 0 | 0 | 0.5 | 2 | 86.5 | 3 | 0.87 | 0 | 0 | 0.25 | 0.22 | 0.25 | 0 | 0 | 0 | 99.28 | 0.76 | 0 | 0 | 0 | 0 | 0 | 10 | 0.5 | 4.5 | 85 | 0.02 | 0 | 0 | 2.38 | 88.07 | 9.55 | 0.01 | 100 | 0.06 | 100 | 0.02 | 0 | 0 | 1.74
NCP114 | NCP114AMX285TCG | アクティブ | Yes | Yes | 0 | 8 | 0 | 0 | 0 | 0.5 | 2 | 86.5 | 3 | 0.87 | 0 | 0 | 0.25 | 0.22 | 0.25 | 0 | 0 | 0 | 99.28 | 0.76 | 0 | 0 | 75 | 25 | 0.02 | 0 | 0 | 0 | 0 | 0 | 0 | 0 | 2.38 | 88.07 | 9.55 | 0.01 | 100 | 0.06 | 100 | 0.02 | 0 | 0 | 1.74
NCP114 | NCP114AMX290TCG | アクティブ | Yes | Yes | 4.7 | 0 | 0 | 0 | 10 | 0.1 | 0 | 80.5 | 4.7 | 0.87 | 0 | 0.15 | 0 | 0 | 0 | 0.65 | 3 | 0 | 96.2 | 0.76 | 0.5 | 0.5 | 99 | 0 | 0.02 | 0 | 0 | 0 | 0 | 0 | 0.27 | 0 | 0.66 | 98.74 | 0.33 | 0.01 | 100 | 0.06 | 100 | 0.02 | 0 | 0 | 1.74
NCP114 | NCP114AMX300TCG | アクティブ | Yes | Yes | 0 | 8 | 0 | 0 | 0 | 0.5 | 2 | 86.5 | 3 | 0.87 | 0 | 0 | 0.25 | 0.22 | 0.25 | 0 | 0 | 0 | 99.28 | 0.76 | 0 | 0 | 75 | 25 | 0.02 | 0 | 0 | 0 | 0 | 0 | 0 | 0 | 2.38 | 88.07 | 9.55 | 0.01 | 100 | 0.06 | 100 | 0.02 | 0 | 0 | 1.74
NCP114 | NCP114AMX310TBG | アクティブ | Yes | Yes | 0 | 8 | 0 | 0 | 0 | 0.5 | 2 | 86.5 | 3 | 0.87 | 0 | 0 | 0.25 | 0.22 | 0.25 | 0 | 0 | 0 | 99.28 | 0.76 | 0 | 0 | 75 | 25 | 0.02 | 0 | 0 | 0 | 0 | 0 | 0 | 0 | 2.38 | 88.07 | 9.55 | 0.01 | 100 | 0.06 | 100 | 0.02 | 0 | 0 | 1.74
NCP114 | NCP114AMX310TCG | アクティブ | Yes | Yes | 4.7 | 0 | 0 | 0 | 10 | 0.1 | 0 | 80.5 | 4.7 | 0.87 | 0 | 0.15 | 0 | 0 | 0 | 0.65 | 3 | 0 | 96.2 | 0.76 | 0.5 | 0.5 | 99 | 0 | 0.02 | 0 | 0 | 0 | 0 | 0 | 0.27 | 0 | 0.66 | 98.74 | 0.33 | 0.01 | 100 | 0.06 | 100 | 0.02 | 0 | 0 | 1.74
NCP114 | NCP114AMX320TCG | アクティブ | Yes | Yes | 0 | 8 | 0 | 0 | 0 | 0.5 | 2 | 86.5 | 3 | 0.87 | 0 | 0 | 0.25 | 0.22 | 0.25 | 0 | 0 | 0 | 99.28 | 0.76 | 0 | 0 | 75 | 25 | 0.02 | 0 | 0 | 0 | 0 | 0 | 0 | 0 | 2.38 | 88.07 | 9.55 | 0.01 | 100 | 0.06 | 100 | 0.02 | 0 | 0 | 1.74
NCP114 | NCP114AMX330TBG | アクティブ | Yes | Yes | 0 | 8 | 0 | 0 | 0 | 0.5 | 2 | 86.5 | 3 | 0.87 | 0 | 0 | 0.25 | 0.22 | 0.25 | 0 | 0 | 0 | 99.28 | 0.76 | 0 | 0 | 75 | 25 | 0.02 | 0 | 0 | 0 | 0 | 0 | 0 | 0 | 2.38 | 88.07 | 9.55 | 0.01 | 100 | 0.06 | 100 | 0.02 | 0 | 0 | 1.74
NCP114 | NCP114AMX330TCG | アクティブ | Yes | Yes | 0 | 8 | 0 | 0 | 0 | 0.5 | 2 | 86.5 | 3 | 0.87 | 0 | 0 | 0.25 | 0.22 | 0.25 | 0 | 0 | 0 | 99.28 | 0.76 | 0 | 0 | 0 | 0 | 0 | 10 | 0.5 | 4.5 | 85 | 0.02 | 0 | 0 | 2.38 | 88.07 | 9.55 | 0.01 | 100 | 0.06 | 100 | 0.02 | 0 | 0 | 1.74
NCP114 | NCP114AMX345TCG | アクティブ | Yes | Yes | 0 | 8 | 0 | 0 | 0 | 0.5 | 2 | 86.5 | 3 | 0.87 | 0 | 0 | 0.25 | 0.22 | 0.25 | 0 | 0 | 0 | 99.28 | 0.76 | 0 | 0 | 75 | 25 | 0.02 | 0 | 0 | 0 | 0 | 0 | 0 | 0 | 2.38 | 88.07 | 9.55 | 0.01 | 100 | 0.06 | 100 | 0.02 | 0 | 0 | 1.74
NCP114 | NCP114AMX350TCG | アクティブ | Yes | Yes | 0 | 8 | 0 | 0 | 0 | 0.5 | 2 | 86.5 | 3 | 0.87 | 0 | 0 | 0.25 | 0.22 | 0.25 | 0 | 0 | 0 | 99.28 | 0.76 | 0 | 0 | 75 | 25 | 0.02 | 0 | 0 | 0 | 0 | 0 | 0 | 0 | 2.38 | 88.07 | 9.55 | 0.01 | 100 | 0.06 | 100 | 0.02 | 0 | 0 | 1.74
NCP114 | NCP114AMX360TCG | アクティブ | Yes | Yes | 4.7 | 0 | 0 | 0 | 10 | 0.1 | 0 | 80.5 | 4.7 | 0.87 | 0 | 0.15 | 0 | 0 | 0 | 0.65 | 3 | 0 | 96.2 | 0.76 | 0.5 | 0.5 | 99 | 0 | 0.02 | 0 | 0 | 0 | 0 | 0 | 0.27 | 0 | 0.66 | 98.74 | 0.33 | 0.01 | 100 | 0.06 | 100 | 0.02 | 0 | 0 | 1.74
NCP114 | NCP114ASN080T1G | アクティブ | Yes | Yes | 5 | 0 | 5 | 2 | 0 | 0.5 | 0 | 87.5 | 0 | 7.34 | 9.1 | 0 | 0 | 0 | 0 | 0 | 36.8 | 50.5 | 3.6 | 5.78 | 0 | 0 | 0 | 0 | 0 | 0 | 0 | 0 | 0 | 0 | 0 | 100 | 0 | 0 | 0 | 0.39 | 100 | 0.12 | 0 | 0 | 100 | 0.02 | 13.65
NCP114 | NCP114ASN120T1G | アクティブ | Yes | Yes | 5 | 0 | 5 | 2 | 0 | 0.5 | 0 | 87.5 | 0 | 7.34 | 9.1 | 0 | 0 | 0 | 0 | 0 | 36.8 | 50.5 | 3.6 | 5.78 | 0 | 0 | 0 | 0 | 0 | 0 | 0 | 0 | 0 | 0 | 0 | 100 | 0 | 0 | 0 | 0.39 | 100 | 0.12 | 0 | 0 | 100 | 0.02 | 13.65
NCP114 | NCP114ASN120T2G | アクティブ | Yes | Yes | 5 | 0 | 5 | 2 | 0 | 0.5 | 0 | 87.5 | 0 | 7.34 | 9.1 | 0 | 0 | 0 | 0 | 0 | 36.8 | 50.5 | 3.6 | 5.78 | 0 | 0 | 0 | 0 | 0 | 0 | 0 | 0 | 0 | 0 | 0 | 100 | 0 | 0 | 0 | 0.39 | 100 | 0.12 | 0 | 0 | 100 | 0.02 | 13.65
NCP114 | NCP114ASN150T1G | アクティブ | Yes | Yes | 5 | 0 | 5 | 2 | 0 | 0.5 | 0 | 87.5 | 0 | 7.34 | 9.1 | 0 | 0 | 0 | 0 | 0 | 36.8 | 50.5 | 3.6 | 5.78 | 0 | 0 | 0 | 0 | 0 | 0 | 0 | 0 | 0 | 0 | 0 | 100 | 0 | 0 | 0 | 0.39 | 100 | 0.12 | 0 | 0 | 100 | 0.02 | 13.65
NCP114 | NCP114ASN180T1G | アクティブ | Yes | Yes | 5 | 0 | 5 | 2 | 0 | 0.5 | 0 | 87.5 | 0 | 7.34 | 9.1 | 0 | 0 | 0 | 0 | 0 | 36.8 | 50.5 | 3.6 | 5.78 | 0 | 0 | 0 | 0 | 0 | 0 | 0 | 0 | 0 | 0 | 0 | 100 | 0 | 0 | 0 | 0.39 | 100 | 0.12 | 0 | 0 | 100 | 0.02 | 13.65
NCP114 | NCP114ASN180T2G | アクティブ | Yes | Yes | 5 | 0 | 5 | 2 | 0 | 0.5 | 0 | 87.5 | 0 | 7.34 | 9.1 | 0 | 0 | 0 | 0 | 0 | 36.8 | 50.5 | 3.6 | 5.78 | 0 | 0 | 0 | 0 | 0 | 0 | 0 | 0 | 0 | 0 | 0 | 100 | 0 | 0 | 0 | 0.39 | 100 | 0.12 | 0 | 0 | 100 | 0.02 | 13.65
NCP114 | NCP114ASN250T1G | アクティブ | Yes | Yes | 5 | 0 | 5 | 2 | 0 | 0.5 | 0 | 87.5 | 0 | 7.34 | 9.1 | 0 | 0 | 0 | 0 | 0 | 36.8 | 50.5 | 3.6 | 5.78 | 0 | 0 | 0 | 0 | 0 | 0 | 0 | 0 | 0 | 0 | 0 | 100 | 0 | 0 | 0 | 0.39 | 100 | 0.12 | 0 | 0 | 100 | 0.02 | 13.65
NCP114 | NCP114ASN270T1G | アクティブ | Yes | Yes | 5 | 0 | 5 | 2 | 0 | 0.5 | 0 | 87.5 | 0 | 7.34 | 9.1 | 0 | 0 | 0 | 0 | 0 | 36.8 | 50.5 | 3.6 | 5.78 | 0 | 0 | 0 | 0 | 0 | 0 | 0 | 0 | 0 | 0 | 0 | 100 | 0 | 0 | 0 | 0.39 | 100 | 0.12 | 0 | 0 | 100 | 0.02 | 13.65
NCP114 | NCP114ASN280T1G | アクティブ | Yes | Yes | 5 | 0 | 5 | 2 | 0 | 0.5 | 0 | 87.5 | 0 | 7.34 | 9.1 | 0 | 0 | 0 | 0 | 0 | 36.8 | 50.5 | 3.6 | 5.78 | 0 | 0 | 0 | 0 | 0 | 0 | 0 | 0 | 0 | 0 | 0 | 100 | 0 | 0 | 0 | 0.39 | 100 | 0.12 | 0 | 0 | 100 | 0.02 | 13.65
NCP114 | NCP114ASN280T2G | アクティブ | Yes | Yes | 5 | 0 | 5 | 2 | 0 | 0.5 | 0 | 87.5 | 0 | 7.34 | 9.1 | 0 | 0 | 0 | 0 | 0 | 36.8 | 50.5 | 3.6 | 5.78 | 0 | 0 | 0 | 0 | 0 | 0 | 0 | 0 | 0 | 0 | 0 | 100 | 0 | 0 | 0 | 0.39 | 100 | 0.12 | 0 | 0 | 100 | 0.02 | 13.65
NCP114 | NCP114ASN290T1G | アクティブ | Yes | Yes | 5 | 0 | 5 | 2 | 0 | 0.5 | 0 | 87.5 | 0 | 7.34 | 9.1 | 0 | 0 | 0 | 0 | 0 | 36.8 | 50.5 | 3.6 | 5.78 | 0 | 0 | 0 | 0 | 0 | 0 | 0 | 0 | 0 | 0 | 0 | 100 | 0 | 0 | 0 | 0.39 | 100 | 0.12 | 0 | 0 | 100 | 0.02 | 13.65
NCP114 | NCP114ASN300T1G | アクティブ | Yes | Yes | 5 | 0 | 5 | 2 | 0 | 0.5 | 0 | 87.5 | 0 | 7.34 | 9.1 | 0 | 0 | 0 | 0 | 0 | 36.8 | 50.5 | 3.6 | 5.78 | 0 | 0 | 0 | 0 | 0 | 0 | 0 | 0 | 0 | 0 | 0 | 100 | 0 | 0 | 0 | 0.39 | 100 | 0.12 | 0 | 0 | 100 | 0.02 | 13.65
NCP114 | NCP114ASN330T1G | アクティブ | Yes | Yes | 5 | 0 | 5 | 2 | 0 | 0.5 | 0 | 87.5 | 0 | 7.34 | 9.1 | 0 | 0 | 0 | 0 | 0 | 36.8 | 50.5 | 3.6 | 5.78 | 0 | 0 | 0 | 0 | 0 | 0 | 0 | 0 | 0 | 0 | 0 | 100 | 0 | 0 | 0 | 0.39 | 100 | 0.12 | 0 | 0 | 100 | 0.02 | 13.65
NCP114 | NCP114ASN330T2G | アクティブ | Yes | Yes | 5 | 0 | 5 | 2 | 0 | 0.5 | 0 | 87.5 | 0 | 7.34 | 9.1 | 0 | 0 | 0 | 0 | 0 | 36.8 | 50.5 | 3.6 | 5.78 | 0 | 0 | 0 | 0 | 0 | 0 | 0 | 0 | 0 | 0 | 0 | 100 | 0 | 0 | 0 | 0.39 | 100 | 0.12 | 0 | 0 | 100 | 0.02 | 13.65
NCP114 | NCP114BMX180TCG | アクティブ | Yes | Yes | 0 | 8 | 0 | 0 | 0 | 0.5 | 2 | 86.5 | 3 | 0.87 | 0 | 0 | 0.25 | 0.22 | 0.25 | 0 | 0 | 0 | 99.28 | 0.76 | 0 | 0 | 75 | 25 | 0.02 | 0 | 0 | 0 | 0 | 0 | 0 | 0 | 2.38 | 88.07 | 9.55 | 0.01 | 100 | 0.06 | 100 | 0.02 | 0 | 0 | 1.74
NCP114 | NCP114BMX250TCG | アクティブ | Yes | Yes | 0 | 8 | 0 | 0 | 0 | 0.5 | 2 | 86.5 | 3 | 0.87 | 0 | 0 | 0.25 | 0.22 | 0.25 | 0 | 0 | 0 | 99.28 | 0.76 | 0 | 0 | 0 | 0 | 0 | 10 | 0.5 | 4.5 | 85 | 0.02 | 0 | 0 | 2.38 | 88.07 | 9.55 | 0.01 | 100 | 0.06 | 100 | 0.02 | 0 | 0 | 1.74
NCP114 | NCP114BMX330TCG | アクティブ | Yes | Yes | 0 | 8 | 0 | 0 | 0 | 0.5 | 2 | 86.5 | 3 | 0.87 | 0 | 0 | 0.25 | 0.22 | 0.25 | 0 | 0 | 0 | 99.28 | 0.76 | 0 | 0 | 75 | 25 | 0.02 | 0 | 0 | 0 | 0 | 0 | 0 | 0 | 2.38 | 88.07 | 9.55 | 0.01 | 100 | 0.06 | 100 | 0.02 | 0 | 0 | 1.74
NCP114 | NCP114BSN330T1G | アクティブ | Yes | Yes | 5 | 0 | 5 | 2 | 0 | 0.5 | 0 | 87.5 | 0 | 7.34 | 9.1 | 0 | 0 | 0 | 0 | 0 | 36.8 | 50.5 | 3.6 | 5.78 | 0 | 0 | 0 | 0 | 0 | 0 | 0 | 0 | 0 | 0 | 0 | 100 | 0 | 0 | 0 | 0.39 | 100 | 0.12 | 0 | 0 | 100 | 0.02 | 13.65
含有材料開示の免責事項
注：弊社は、最も正確な情報を提供するよう細心の注意を払っておりますが、
データは下請け業者または原材料供給業者から提供される範囲に基づいて編集されており、その完全性および正確性を保証することはできないため
機密情報保護のために下請け業者または原材料供給業者から一部の情報が提供されていない可能性があるため。
この情報は、上記の要素に基づくこれらのパーツの推定平均重量です
予測される重大な有毒金属成分を保証するものではありません。これらの予測には、最終製品のシリコン・デバイスに含まれるドーパントおよび金属素材のトレース・レベルは含まれません
これらの予測には、最終製品のシリコン・デバイスに含まれるドーパントおよび金属素材の痕跡程度は含まれません。
There is no intentional use of RoHS restricted substances.
Lead (Pb) and lead oxide (PbO) are exempted with the RoHS exemption 7(a), 7(c) and 15.
材料組成計算の詳細については、以下に示す弊社のProduct Chemical Content Brochure (製品含有化学物質ブローシャ)をクリックしてご覧ください: