## NCP161
onsemi
4/19/2024
基本パーツ | 注文可能なパーツ | ステータス | ハロゲンフリー | 鉛フリー | Mold Compound-Black | [11 empty] | リードフレーム | [7 empty] | ダイアタッチ | [12 empty] | Die Attach Epoxy |  |  |  |  | 外部端子処理 |  |  |  |  | ペレット |  |  | ワイヤボンド |  |  |  | Wire Bond - Au |  | Bump |  |  | 保護コート |  | RDL |  |  | RDL Sputter |  |  | ソルダーボール |  |  |  | UBM/RDL PCu |  | UBM Sputter |  |  | Under Bump Metal |  |  | 合計
[5 empty] | Epoxy resin[%] | Epoxy and Phenolic Resin[%] | フェノール樹脂[%] | Ortho Cresol Novolac Resin[%] | Epoxy Phenol Resin[%] | Silica Amorphous (SiO2)[%] | Carbon Black (C)[%] | Aluminum Hydroxide (Al(OH)3)[%] | Fused Silica (SiO2)[%] | Ortho-Cresol Novolac Resin[%] | Phenolic Resin (Novolac)[%] | 重さ[mg] | Silver (Ag)[%] | Tin (Sn)[%] | Zinc (Zn)[%] | Chromium (Cr)[%] | Iron (Fe)[%] | Copper (Cu)[%] | Phosphorus (P)[%] | 重さ[mg] | Epoxy resin[%] | Organic peroxide[%] | Diluent B[%] | Diluent A[%] | Epoxized Condensate Of Para-Hydrobenzaldehyde And Alkyl Phenol[%] | Silver (Ag)[%] | エポキシ樹脂[%] | Dicyandiamine[%] | Aluminum Trioxide (Al2O3)[%] | ポリブタジエンポリマー[%] | アクリル樹脂[%] | Formaldehyde Polymer[%] | 重さ[mg] | Epoxy resin[%] | Silver (Ag)[%] | Ortho Cresol Novolac Resin[%] | Aluminum Trioxide (Al2O3)[%] | 重さ[mg] | Tin (Sn)[%] | Palladium (Pd)[%] | Nickel (Ni)[%] | Gold (Au)[%] | 重さ[mg] | Silicon (Si)[%] | Aluminum (Al)[%] | 重さ[mg] | Palladium (Pd)[%] | Gold (Au)[%] | Copper (Cu)[%] | 重さ[mg] | Gold (Au)[%] | 重さ[mg] | Tin (Sn)[%] | Copper (Cu)[%] | 重さ[mg] | ポリイミド[%] | 重さ[mg] | Titanium (Ti)[%] | Copper (Cu)[%] | 重さ[mg] | Titanium (Ti)[%] | Copper (Cu)[%] | 重さ[mg] | Silver (Ag)[%] | Tin (Sn)[%] | Copper (Cu)[%] | 重さ[mg] | Copper (Cu)[%] | 重さ[mg] | Titanium (Ti)[%] | Copper (Cu)[%] | 重さ[mg] | Titanium (Ti)[%] | Copper (Cu)[%] | 重さ[mg] | 重さ[mg]
[5 empty] | proprietary data | 40216-08-8 | proprietary data | 29690-82-2 | proprietary data | 7631-86-9 | 1333-86-4 | 21645-51-2 | 60676-86-0 | 29690-82-2 | 9003-35-4 | n/a | 7440-22-4 | 7440-31-5 | 7440-66-6 | 7440-47-3 | 7439-89-6 | 7440-50-8 | 7723-14-0 | n/a | proprietary data | 3006-86-8 | proprietary data | proprietary data | 129915-35-1 | 7440-22-4 | 129915-35-1 | 461-58-5 | 1344-28-1 | proprietary data | proprietary data | 9003-36-5 | n/a | proprietary data | 7440-22-4 | 29690-82-2 | 1344-28-1 | n/a | 7440-31-5 | 7440-05-3 | 7440-02-0 | 7440-57-5 | n/a | 7440-21-3 | 7429-90-5 | n/a | 7440-05-3 | 7440-57-5 | 7440-50-8 | n/a | 7440-57-5 | n/a | 7440-31-5 | 7440-50-8 | n/a | proprietary data | n/a | 7440-32-6 | 7440-50-8 | n/a | 7440-32-6 | 7440-50-8 | n/a | 7440-22-4 | 7440-31-5 | 7440-50-8 | n/a | 7440-50-8 | n/a | 7440-32-6 | 7440-50-8 | n/a | 7440-32-6 | 7440-50-8 | n/a | n/a
NCP1611 | NCP1611ADR2G | アクティブ | Yes | Yes | 5 | 0 | 2 | 2.5 | 0 | 0 | 0.5 | 0 | 90 | 0 | 0 | 28.58 | 2.1 | 0 | 0.2 | 0 | 2.5 | 95.2 | 0 | 37.61 | 0 | 0.75 | 5 | 4 | 0 | 0 | 0 | 0.25 | 80 | 0 | 0 | 10 | 2.4 | 0 | 0 | 0 | 0 | 0 | 100 | 0 | 0 | 0 | 1.89 | 100 | 0 | 1.33 | 1 | 0 | 99 | 0.1 | 0 | 0 | 0 | 0 | 0 | 0 | 0 | 0 | 0 | 0 | 0 | 0 | 0 | 0 | 0 | 0 | 0 | 0 | 0 | 0 | 0 | 0 | 0 | 0 | 0 | 71.91
NCP1611 | NCP1611BDR2G | アクティブ | Yes | Yes | 0 | 0 | 0 | 0 | 0 | 0 | 0.5 | 0 | 87.5 | 6 | 6 | 28.58 | 2.1 | 0 | 0.2 | 0 | 2.5 | 95.2 | 0 | 37.61 | 2.5 | 0 | 0 | 0 | 0 | 80 | 0 | 0 | 0 | 6.5 | 11 | 0 | 2.4 | 0 | 0 | 0 | 0 | 0 | 100 | 0 | 0 | 0 | 1.89 | 100 | 0 | 1.33 | 0 | 0 | 0 | 0 | 100 | 0.19 | 0 | 0 | 0 | 0 | 0 | 0 | 0 | 0 | 0 | 0 | 0 | 0 | 0 | 0 | 0 | 0 | 0 | 0 | 0 | 0 | 0 | 0 | 0 | 72.00
NCP1612 | NCP1612A1DR2G | アクティブ | Yes | Yes | 5 | 0 | 5 | 2 | 0 | 0 | 0.5 | 0 | 87.5 | 0 | 0 | 55.41 | 2.1 | 0 | 0.2 | 0 | 2.5 | 95.2 | 0 | 15.95 | 0 | 0 | 0 | 0 | 0 | 75 | 25 | 0 | 0 | 0 | 0 | 0 | 0.1 | 0 | 0 | 0 | 0 | 0 | 100 | 0 | 0 | 0 | 1.89 | 100 | 0 | 1.24 | 0 | 0 | 0 | 0 | 100 | 0.11 | 0 | 0 | 0 | 0 | 0 | 0 | 0 | 0 | 0 | 0 | 0 | 0 | 0 | 0 | 0 | 0 | 0 | 0 | 0 | 0 | 0 | 0 | 0 | 74.70
NCP1612 | NCP1612A3DR2G | アクティブ | Yes | Yes | 5 | 0 | 5 | 2 | 0 | 0 | 0.5 | 0 | 87.5 | 0 | 0 | 55.41 | 2.1 | 0 | 0.2 | 0 | 2.5 | 95.2 | 0 | 15.95 | 0 | 0 | 0 | 0 | 0 | 75 | 25 | 0 | 0 | 0 | 0 | 0 | 0.1 | 0 | 0 | 0 | 0 | 0 | 100 | 0 | 0 | 0 | 1.89 | 100 | 0 | 1.24 | 0 | 0 | 0 | 0 | 100 | 0.11 | 0 | 0 | 0 | 0 | 0 | 0 | 0 | 0 | 0 | 0 | 0 | 0 | 0 | 0 | 0 | 0 | 0 | 0 | 0 | 0 | 0 | 0 | 0 | 74.70
NCP1612 | NCP1612ADR2G | アクティブ | Yes | Yes | 5 | 0 | 5 | 2 | 0 | 0 | 0.5 | 0 | 87.5 | 0 | 0 | 55.41 | 2.1 | 0 | 0.2 | 0 | 2.5 | 95.2 | 0 | 15.95 | 0 | 0 | 0 | 0 | 0 | 75 | 25 | 0 | 0 | 0 | 0 | 0 | 0.1 | 0 | 0 | 0 | 0 | 0 | 100 | 0 | 0 | 0 | 1.89 | 100 | 0 | 1.24 | 0 | 0 | 0 | 0 | 100 | 0.11 | 0 | 0 | 0 | 0 | 0 | 0 | 0 | 0 | 0 | 0 | 0 | 0 | 0 | 0 | 0 | 0 | 0 | 0 | 0 | 0 | 0 | 0 | 0 | 74.70
NCP1615 | NCP1615C4DR2G | アクティブ | Yes | Yes | 7 | 0 | 2.5 | 0 | 0 | 7.5 | 0.5 | 0 | 80 | 2.5 | 0 | 55.11 | 1 | 0 | 0.2 | 0 | 2.6 | 96.2 | 0 | 73.39 | 0 | 0.75 | 5 | 4 | 0 | 0 | 0 | 0.25 | 80 | 0 | 0 | 10 | 4.85 | 0 | 0 | 0 | 0 | 0 | 100 | 0 | 0 | 0 | 3.5 | 100 | 0 | 3.05 | 2.1 | 0.25 | 97.65 | 0.11 | 0 | 0 | 0 | 0 | 0 | 0 | 0 | 0 | 0 | 0 | 0 | 0 | 0 | 0 | 0 | 0 | 0 | 0 | 0 | 0 | 0 | 0 | 0 | 0 | 0 | 140.01
NCP1615 | NCP1615C5DR2G | アクティブ | Yes | Yes | 7 | 0 | 2.5 | 0 | 0 | 7.5 | 0.5 | 0 | 80 | 2.5 | 0 | 55.11 | 1 | 0 | 0.2 | 0 | 2.6 | 96.2 | 0 | 73.39 | 0 | 0.75 | 5 | 4 | 0 | 0 | 0 | 0.25 | 80 | 0 | 0 | 10 | 4.85 | 0 | 0 | 0 | 0 | 0 | 100 | 0 | 0 | 0 | 3.5 | 100 | 0 | 3.05 | 2.1 | 0.25 | 97.65 | 0.11 | 0 | 0 | 0 | 0 | 0 | 0 | 0 | 0 | 0 | 0 | 0 | 0 | 0 | 0 | 0 | 0 | 0 | 0 | 0 | 0 | 0 | 0 | 0 | 0 | 0 | 140.01
NCP1616 | NCP1616A1DR2G | アクティブ | Yes | Yes | 0 | 0 | 0 | 0 | 10.5 | 0 | 0 | 0 | 89.5 | 0 | 0 | 50.28 | 1.7 | 0 | 0.12 | 0 | 2.35 | 95.8 | 0.03 | 21.32 | 0 | 0 | 0 | 0 | 20 | 80 | 0 | 0 | 0 | 0 | 0 | 0 | 0.39 | 0 | 0 | 0 | 0 | 0 | 100 | 0 | 0 | 0 | 1.37 | 100 | 0 | 2.62 | 0 | 0 | 0 | 0 | 100 | 0.15 | 0 | 0 | 0 | 0 | 0 | 0 | 0 | 0 | 0 | 0 | 0 | 0 | 0 | 0 | 0 | 0 | 0 | 0 | 0 | 0 | 0 | 0 | 0 | 76.13
NCP1616 | NCP1616A2DR2G | アクティブ | Yes | Yes | 5 | 0 | 2 | 2.5 | 0 | 0 | 0.5 | 0 | 90 | 0 | 0 | 50.28 | 1.7 | 0 | 0.12 | 0 | 2.35 | 95.8 | 0.03 | 21.32 | 0 | 0 | 0 | 0 | 0 | 0 | 0 | 0 | 0 | 0 | 0 | 0 | 0 | 65 | 0 | 0 | 35 | 0.39 | 100 | 0 | 0 | 0 | 1.37 | 100 | 0 | 2.62 | 0 | 0 | 0 | 0 | 100 | 0.15 | 0 | 0 | 0 | 0 | 0 | 0 | 0 | 0 | 0 | 0 | 0 | 0 | 0 | 0 | 0 | 0 | 0 | 0 | 0 | 0 | 0 | 0 | 0 | 76.13
NCP1618 | NCP1618ADR2G | アクティブ、Not Rec | Yes | Yes | 5 | 0 | 2 | 2.5 | 0 | 0 | 0.5 | 0 | 90 | 0 | 0 | 50.28 | 1.7 | 0 | 0.12 | 0 | 2.35 | 95.8 | 0.03 | 21.32 | 0 | 0 | 0 | 0 | 0 | 0 | 0 | 0 | 0 | 0 | 0 | 0 | 0 | 0 | 85 | 15 | 0 | 0.37 | 0 | 7 | 91 | 2 | 1.14 | 100 | 0 | 1.26 | 0 | 0 | 0 | 0 | 100 | 0.15 | 0 | 0 | 0 | 0 | 0 | 0 | 0 | 0 | 0 | 0 | 0 | 0 | 0 | 0 | 0 | 0 | 0 | 0 | 0 | 0 | 0 | 0 | 0 | 74.52
NCP1618 | NCP1618BDR2G | アクティブ、Not Rec | Yes | Yes | 5 | 0 | 2 | 2.5 | 0 | 0 | 0.5 | 0 | 90 | 0 | 0 | 50.28 | 1.7 | 0 | 0.12 | 0 | 2.35 | 95.8 | 0.03 | 21.32 | 0 | 0 | 0 | 0 | 20 | 80 | 0 | 0 | 0 | 0 | 0 | 0 | 0.37 | 0 | 0 | 0 | 0 | 0 | 0 | 7 | 91 | 2 | 1.14 | 100 | 0 | 1.26 | 0 | 0 | 0 | 0 | 100 | 0.15 | 0 | 0 | 0 | 0 | 0 | 0 | 0 | 0 | 0 | 0 | 0 | 0 | 0 | 0 | 0 | 0 | 0 | 0 | 0 | 0 | 0 | 0 | 0 | 74.52
NCP1618 | NCP1618CDR2G | アクティブ | Yes | Yes | 5 | 0 | 2 | 2.5 | 0 | 0 | 0.5 | 0 | 90 | 0 | 0 | 50.28 | 1.7 | 0 | 0.12 | 0 | 2.35 | 95.8 | 0.03 | 21.32 | 0 | 0 | 0 | 0 | 20 | 80 | 0 | 0 | 0 | 0 | 0 | 0 | 0.37 | 0 | 0 | 0 | 0 | 0 | 0 | 7 | 91 | 2 | 1.14 | 100 | 0 | 1.26 | 0 | 0 | 0 | 0 | 100 | 0.15 | 0 | 0 | 0 | 0 | 0 | 0 | 0 | 0 | 0 | 0 | 0 | 0 | 0 | 0 | 0 | 0 | 0 | 0 | 0 | 0 | 0 | 0 | 0 | 74.52
NCP1618 | NCP1618DDR2G | アクティブ | Yes | Yes | 5 | 0 | 2 | 2.5 | 0 | 0 | 0.5 | 0 | 90 | 0 | 0 | 50.28 | 1.7 | 0 | 0.12 | 0 | 2.35 | 95.8 | 0.03 | 21.32 | 0 | 0 | 0 | 0 | 0 | 0 | 0 | 0 | 0 | 0 | 0 | 0 | 0 | 0 | 85 | 15 | 0 | 0.37 | 0 | 7 | 91 | 2 | 1.14 | 100 | 0 | 1.26 | 0 | 0 | 0 | 0 | 100 | 0.15 | 0 | 0 | 0 | 0 | 0 | 0 | 0 | 0 | 0 | 0 | 0 | 0 | 0 | 0 | 0 | 0 | 0 | 0 | 0 | 0 | 0 | 0 | 0 | 74.52
NCP1618 | NCP1618FDR2G | アクティブ | Yes | Yes | 5 | 0 | 2 | 2.5 | 0 | 0 | 0.5 | 0 | 90 | 0 | 0 | 50.28 | 0 | 0 | 0.12 | 0 | 2.35 | 97.5 | 0.03 | 21.32 | 0 | 0 | 0 | 0 | 0 | 0 | 0 | 0 | 0 | 0 | 0 | 0 | 0 | 0 | 85 | 15 | 0 | 0.37 | 0 | 7 | 91 | 2 | 1.14 | 100 | 0 | 1.26 | 0 | 0 | 0 | 0 | 100 | 0.15 | 0 | 0 | 0 | 0 | 0 | 0 | 0 | 0 | 0 | 0 | 0 | 0 | 0 | 0 | 0 | 0 | 0 | 0 | 0 | 0 | 0 | 0 | 0 | 74.52
NCP1618 | NCP1618HDR2G | アクティブ | Yes | Yes | 5 | 0 | 2 | 2.5 | 0 | 0 | 0.5 | 0 | 90 | 0 | 0 | 50.28 | 0 | 0 | 0.12 | 0 | 2.35 | 97.5 | 0.03 | 21.32 | 0 | 0 | 0 | 0 | 0 | 0 | 0 | 0 | 0 | 0 | 0 | 0 | 0 | 0 | 85 | 15 | 0 | 0.37 | 0 | 7 | 91 | 2 | 1.14 | 100 | 0 | 1.26 | 0 | 0 | 0 | 0 | 100 | 0.15 | 0 | 0 | 0 | 0 | 0 | 0 | 0 | 0 | 0 | 0 | 0 | 0 | 0 | 0 | 0 | 0 | 0 | 0 | 0 | 0 | 0 | 0 | 0 | 74.52
NCP1618 | NCP1618JDR2G | アクティブ | Yes | Yes | 5 | 0 | 2 | 2.5 | 0 | 0 | 0.5 | 0 | 90 | 0 | 0 | 50.28 | 0 | 0 | 0.12 | 0 | 2.35 | 97.5 | 0.03 | 21.32 | 0 | 0 | 0 | 0 | 0 | 0 | 0 | 0 | 0 | 0 | 0 | 0 | 0 | 0 | 85 | 15 | 0 | 0.37 | 0 | 7 | 91 | 2 | 1.14 | 100 | 0 | 1.26 | 0 | 0 | 0 | 0 | 100 | 0.15 | 0 | 0 | 0 | 0 | 0 | 0 | 0 | 0 | 0 | 0 | 0 | 0 | 0 | 0 | 0 | 0 | 0 | 0 | 0 | 0 | 0 | 0 | 0 | 74.52
NCP1618 | NCP1618KDR2G | アクティブ | Yes | Yes | 5 | 0 | 2 | 2.5 | 0 | 0 | 0.5 | 0 | 90 | 0 | 0 | 50.28 | 0 | 0 | 0.12 | 0 | 2.35 | 97.5 | 0.03 | 21.32 | 0 | 0 | 0 | 0 | 0 | 0 | 0 | 0 | 0 | 0 | 0 | 0 | 0 | 0 | 85 | 15 | 0 | 0.37 | 0 | 7 | 91 | 2 | 1.14 | 100 | 0 | 1.26 | 0 | 0 | 0 | 0 | 100 | 0.15 | 0 | 0 | 0 | 0 | 0 | 0 | 0 | 0 | 0 | 0 | 0 | 0 | 0 | 0 | 0 | 0 | 0 | 0 | 0 | 0 | 0 | 0 | 0 | 74.52
NCP1618 | NCP1618LDR2G | アクティブ | Yes | Yes | 5 | 0 | 2 | 2.5 | 0 | 0 | 0.5 | 0 | 90 | 0 | 0 | 50.28 | 0 | 0 | 0.12 | 0 | 2.35 | 97.5 | 0.03 | 21.32 | 0 | 0 | 0 | 0 | 0 | 0 | 0 | 0 | 0 | 0 | 0 | 0 | 0 | 0 | 85 | 15 | 0 | 0.37 | 0 | 7 | 91 | 2 | 1.14 | 100 | 0 | 1.26 | 0 | 0 | 0 | 0 | 100 | 0.15 | 0 | 0 | 0 | 0 | 0 | 0 | 0 | 0 | 0 | 0 | 0 | 0 | 0 | 0 | 0 | 0 | 0 | 0 | 0 | 0 | 0 | 0 | 0 | 74.52
NCP161 | NCP161AFCS180T2G | アクティブ | Yes | Yes | 0 | 0 | 0 | 0 | 0 | 0 | 0 | 0 | 0 | 0 | 0 | 0 | 0 | 0 | 0 | 0 | 0 | 0 | 0 | 0 | 0 | 0 | 0 | 0 | 0 | 0 | 0 | 0 | 0 | 0 | 0 | 0 | 0 | 0 | 0 | 0 | 0 | 0 | 0 | 0 | 0 | 0 | 0 | 100 | 0 | 0.2386 | 0 | 0 | 0 | 0 | 0 | 0 | 0 | 0 | 0 | 100 | 0.0085 | 0.67 | 99.33 | 0.0076 | 0 | 0 | 0 | 2.6 | 96.8 | 0.6 | 0.0902 | 0 | 0 | 0 | 0 | 0 | 0 | 0 | 0 | 0.3449
NCP161 | NCP161AFCS250T2G | アクティブ | Yes | Yes | 0 | 0 | 0 | 0 | 0 | 0 | 0 | 0 | 0 | 0 | 0 | 0 | 0 | 0 | 0 | 0 | 0 | 0 | 0 | 0 | 0 | 0 | 0 | 0 | 0 | 0 | 0 | 0 | 0 | 0 | 0 | 0 | 0 | 0 | 0 | 0 | 0 | 0 | 0 | 0 | 0 | 0 | 0 | 100 | 0 | 0.2386 | 0 | 0 | 0 | 0 | 0 | 0 | 0 | 0 | 0 | 100 | 0.0085 | 0.67 | 99.33 | 0.0076 | 0 | 0 | 0 | 2.6 | 96.8 | 0.6 | 0.0902 | 0 | 0 | 0 | 0 | 0 | 0 | 0 | 0 | 0.3449
NCP161 | NCP161AFCS280T2G | アクティブ | Yes | Yes | 0 | 0 | 0 | 0 | 0 | 0 | 0 | 0 | 0 | 0 | 0 | 0 | 0 | 0 | 0 | 0 | 0 | 0 | 0 | 0 | 0 | 0 | 0 | 0 | 0 | 0 | 0 | 0 | 0 | 0 | 0 | 0 | 0 | 0 | 0 | 0 | 0 | 0 | 0 | 0 | 0 | 0 | 0 | 100 | 0 | 0.2386 | 0 | 0 | 0 | 0 | 0 | 0 | 0 | 0 | 0 | 100 | 0.0085 | 0.67 | 99.33 | 0.0076 | 0 | 0 | 0 | 2.6 | 96.8 | 0.6 | 0.0902 | 0 | 0 | 0 | 0 | 0 | 0 | 0 | 0 | 0.3449
NCP161 | NCP161AFCS285T2G | アクティブ | Yes | Yes | 0 | 0 | 0 | 0 | 0 | 0 | 0 | 0 | 0 | 0 | 0 | 0 | 0 | 0 | 0 | 0 | 0 | 0 | 0 | 0 | 0 | 0 | 0 | 0 | 0 | 0 | 0 | 0 | 0 | 0 | 0 | 0 | 0 | 0 | 0 | 0 | 0 | 0 | 0 | 0 | 0 | 0 | 0 | 100 | 0 | 0.2386 | 0 | 0 | 0 | 0 | 0 | 0 | 0 | 0 | 0 | 100 | 0.0085 | 0.67 | 99.33 | 0.0076 | 0 | 0 | 0 | 2.6 | 96.8 | 0.6 | 0.0902 | 0 | 0 | 0 | 0 | 0 | 0 | 0 | 0 | 0.3449
NCP161 | NCP161AFCS300T2G | アクティブ | Yes | Yes | 0 | 0 | 0 | 0 | 0 | 0 | 0 | 0 | 0 | 0 | 0 | 0 | 0 | 0 | 0 | 0 | 0 | 0 | 0 | 0 | 0 | 0 | 0 | 0 | 0 | 0 | 0 | 0 | 0 | 0 | 0 | 0 | 0 | 0 | 0 | 0 | 0 | 0 | 0 | 0 | 0 | 0 | 0 | 100 | 0 | 0.2386 | 0 | 0 | 0 | 0 | 0 | 0 | 0 | 0 | 0 | 100 | 0.0085 | 0.67 | 99.33 | 0.0076 | 0 | 0 | 0 | 2.6 | 96.8 | 0.6 | 0.0902 | 0 | 0 | 0 | 0 | 0 | 0 | 0 | 0 | 0.3449
NCP161 | NCP161AFCS320T2G | アクティブ | Yes | Yes | 0 | 0 | 0 | 0 | 0 | 0 | 0 | 0 | 0 | 0 | 0 | 0 | 0 | 0 | 0 | 0 | 0 | 0 | 0 | 0 | 0 | 0 | 0 | 0 | 0 | 0 | 0 | 0 | 0 | 0 | 0 | 0 | 0 | 0 | 0 | 0 | 0 | 0 | 0 | 0 | 0 | 0 | 0 | 100 | 0 | 0.2386 | 0 | 0 | 0 | 0 | 0 | 0 | 0 | 0 | 0 | 100 | 0.0085 | 0.67 | 99.33 | 0.0076 | 0 | 0 | 0 | 2.6 | 96.8 | 0.6 | 0.0902 | 0 | 0 | 0 | 0 | 0 | 0 | 0 | 0 | 0.3449
NCP161 | NCP161AFCS330T2G | アクティブ | Yes | Yes | 0 | 0 | 0 | 0 | 0 | 0 | 0 | 0 | 0 | 0 | 0 | 0 | 0 | 0 | 0 | 0 | 0 | 0 | 0 | 0 | 0 | 0 | 0 | 0 | 0 | 0 | 0 | 0 | 0 | 0 | 0 | 0 | 0 | 0 | 0 | 0 | 0 | 0 | 0 | 0 | 0 | 0 | 0 | 100 | 0 | 0.2386 | 0 | 0 | 0 | 0 | 0 | 0 | 0 | 0 | 0 | 100 | 0.0085 | 0.67 | 99.33 | 0.0076 | 0 | 0 | 0 | 2.6 | 96.8 | 0.6 | 0.0902 | 0 | 0 | 0 | 0 | 0 | 0 | 0 | 0 | 0.3449
NCP161 | NCP161AFCS350T2G | アクティブ | Yes | Yes | 0 | 0 | 0 | 0 | 0 | 0 | 0 | 0 | 0 | 0 | 0 | 0 | 0 | 0 | 0 | 0 | 0 | 0 | 0 | 0 | 0 | 0 | 0 | 0 | 0 | 0 | 0 | 0 | 0 | 0 | 0 | 0 | 0 | 0 | 0 | 0 | 0 | 0 | 0 | 0 | 0 | 0 | 0 | 100 | 0 | 0.2386 | 0 | 0 | 0 | 0 | 0 | 0 | 0 | 0 | 0 | 100 | 0.0085 | 0.67 | 99.33 | 0.0076 | 0 | 0 | 0 | 2.6 | 96.8 | 0.6 | 0.0902 | 0 | 0 | 0 | 0 | 0 | 0 | 0 | 0 | 0.3449
NCP161 | NCP161AFCS450T2G | アクティブ | Yes | Yes | 0 | 0 | 0 | 0 | 0 | 0 | 0 | 0 | 0 | 0 | 0 | 0 | 0 | 0 | 0 | 0 | 0 | 0 | 0 | 0 | 0 | 0 | 0 | 0 | 0 | 0 | 0 | 0 | 0 | 0 | 0 | 0 | 0 | 0 | 0 | 0 | 0 | 0 | 0 | 0 | 0 | 0 | 0 | 100 | 0 | 0.2386 | 0 | 0 | 0 | 0 | 0 | 0 | 0 | 0 | 0 | 100 | 0.0085 | 0.67 | 99.33 | 0.0076 | 0 | 0 | 0 | 2.6 | 96.8 | 0.6 | 0.0902 | 0 | 0 | 0 | 0 | 0 | 0 | 0 | 0 | 0.3449
NCP161 | NCP161AFCS500T2G | アクティブ | Yes | Yes | 0 | 0 | 0 | 0 | 0 | 0 | 0 | 0 | 0 | 0 | 0 | 0 | 0 | 0 | 0 | 0 | 0 | 0 | 0 | 0 | 0 | 0 | 0 | 0 | 0 | 0 | 0 | 0 | 0 | 0 | 0 | 0 | 0 | 0 | 0 | 0 | 0 | 0 | 0 | 0 | 0 | 0 | 0 | 100 | 0 | 0.2386 | 0 | 0 | 0 | 0 | 0 | 0 | 0 | 0 | 0 | 100 | 0.0085 | 0.67 | 99.33 | 0.0076 | 0 | 0 | 0 | 2.6 | 96.8 | 0.6 | 0.0902 | 0 | 0 | 0 | 0 | 0 | 0 | 0 | 0 | 0.3449
NCP161 | NCP161AFCS514T2G | アクティブ | Yes | Yes | 0 | 0 | 0 | 0 | 0 | 0 | 0 | 0 | 0 | 0 | 0 | 0 | 0 | 0 | 0 | 0 | 0 | 0 | 0 | 0 | 0 | 0 | 0 | 0 | 0 | 0 | 0 | 0 | 0 | 0 | 0 | 0 | 0 | 0 | 0 | 0 | 0 | 0 | 0 | 0 | 0 | 0 | 0 | 100 | 0 | 0.2386 | 0 | 0 | 0 | 0 | 0 | 0 | 0 | 0 | 0 | 100 | 0.0085 | 0.67 | 99.33 | 0.0076 | 0 | 0 | 0 | 2.6 | 96.8 | 0.6 | 0.0902 | 0 | 0 | 0 | 0 | 0 | 0 | 0 | 0 | 0.3449
NCP161 | NCP161AFCT180T2G | アクティブ | Yes | Yes | 0 | 0 | 0 | 0 | 0 | 0 | 0 | 0 | 0 | 0 | 0 | 0 | 0 | 0 | 0 | 0 | 0 | 0 | 0 | 0 | 0 | 0 | 0 | 0 | 0 | 0 | 0 | 0 | 0 | 0 | 0 | 0 | 0 | 0 | 0 | 0 | 0 | 0 | 0 | 0 | 0 | 0 | 0 | 100 | 0 | 0.2197 | 0 | 0 | 0 | 0 | 0 | 0 | 100 | 0 | 0.04 | 100 | 0.003 | 0 | 0 | 0 | 11.2 | 88.8 | 0.0052 | 0 | 0 | 0 | 0 | 100 | 0.0271 | 11.2 | 88.8 | 0.011 | 0 | 0 | 0 | 0.3060
NCP161 | NCP161AFCT280T2G | アクティブ | Yes | Yes | 0 | 0 | 0 | 0 | 0 | 0 | 0 | 0 | 0 | 0 | 0 | 0 | 0 | 0 | 0 | 0 | 0 | 0 | 0 | 0 | 0 | 0 | 0 | 0 | 0 | 0 | 0 | 0 | 0 | 0 | 0 | 0 | 0 | 0 | 0 | 0 | 0 | 0 | 0 | 0 | 0 | 0 | 0 | 100 | 0 | 0.21966 | 0 | 0 | 0 | 0 | 0 | 0 | 100 | 0 | 0.02444 | 100 | 0.0059 | 0 | 0 | 0 | 11.2 | 88.8 | 0.00043 | 0 | 0 | 0 | 0 | 100 | 0.01527 | 11.2 | 88.8 | 0.0005 | 0 | 0 | 0 | 0.26620
NCP161 | NCP161AFCT300T2G | アクティブ | Yes | Yes | 0 | 0 | 0 | 0 | 0 | 0 | 0 | 0 | 0 | 0 | 0 | 0 | 0 | 0 | 0 | 0 | 0 | 0 | 0 | 0 | 0 | 0 | 0 | 0 | 0 | 0 | 0 | 0 | 0 | 0 | 0 | 0 | 0 | 0 | 0 | 0 | 0 | 0 | 0 | 0 | 0 | 0 | 0 | 99.4318 | 0.568182 | 0.24779 | 0 | 0 | 0 | 0 | 0 | 0 | 24.7 | 75.3 | 0.0438 | 100 | 0.00637 | 0 | 0 | 0 | 0 | 0 | 0 | 0 | 0 | 0 | 0 | 0 | 0 | 0 | 0 | 0 | 1.77 | 98.23 | 0.015771 | 0.313731
NCP161 | NCP161AFCT330T2G | アクティブ | Yes | Yes | 0 | 0 | 0 | 0 | 0 | 0 | 0 | 0 | 0 | 0 | 0 | 0 | 0 | 0 | 0 | 0 | 0 | 0 | 0 | 0 | 0 | 0 | 0 | 0 | 0 | 0 | 0 | 0 | 0 | 0 | 0 | 0 | 0 | 0 | 0 | 0 | 0 | 0 | 0 | 0 | 0 | 0 | 0 | 99.4318 | 0.568182 | 0.24779 | 0 | 0 | 0 | 0 | 0 | 0 | 24.7 | 75.3 | 0.0438 | 100 | 0.00637 | 0 | 0 | 0 | 0 | 0 | 0 | 0 | 0 | 0 | 0 | 0 | 0 | 0 | 0 | 0 | 1.77 | 98.23 | 0.015771 | 0.313731
NCP161 | NCP161AFCT450T2G | アクティブ | Yes | Yes | 0 | 0 | 0 | 0 | 0 | 0 | 0 | 0 | 0 | 0 | 0 | 0 | 0 | 0 | 0 | 0 | 0 | 0 | 0 | 0 | 0 | 0 | 0 | 0 | 0 | 0 | 0 | 0 | 0 | 0 | 0 | 0 | 0 | 0 | 0 | 0 | 0 | 0 | 0 | 0 | 0 | 0 | 0 | 99.4318 | 0.568182 | 0.24779 | 0 | 0 | 0 | 0 | 0 | 0 | 24.7 | 75.3 | 0.0438 | 100 | 0.00637 | 0 | 0 | 0 | 0 | 0 | 0 | 0 | 0 | 0 | 0 | 0 | 0 | 0 | 0 | 0 | 1.77 | 98.23 | 0.015771 | 0.313731
NCP161 | NCP161AFCT514T2G | アクティブ | Yes | Yes | 0 | 0 | 0 | 0 | 0 | 0 | 0 | 0 | 0 | 0 | 0 | 0 | 0 | 0 | 0 | 0 | 0 | 0 | 0 | 0 | 0 | 0 | 0 | 0 | 0 | 0 | 0 | 0 | 0 | 0 | 0 | 0 | 0 | 0 | 0 | 0 | 0 | 0 | 0 | 0 | 0 | 0 | 0 | 99.4318 | 0.568182 | 0.24779 | 0 | 0 | 0 | 0 | 0 | 0 | 24.7 | 75.3 | 0.0438 | 100 | 0.00637 | 0 | 0 | 0 | 0 | 0 | 0 | 0 | 0 | 0 | 0 | 0 | 0 | 0 | 0 | 0 | 1.77 | 98.23 | 0.015771 | 0.313731
NCP161 | NCP161AMX180TBG | アクティブ | Yes | Yes | 0 | 8 | 0 | 0 | 0 | 0 | 0.5 | 2 | 86.5 | 0 | 3 | 0.6 | 0 | 0.25 | 0.22 | 0.25 | 0 | 99.28 | 0 | 0.58 | 0 | 0 | 0 | 0 | 0 | 0 | 0 | 0 | 0 | 0 | 0 | 0 | 0 | 65 | 0 | 0 | 35 | 0.13 | 0 | 2.4 | 88 | 9.6 | 0.004 | 100 | 0 | 0.09 | 0 | 0 | 0 | 0 | 100 | 0.03 | 0 | 0 | 0 | 0 | 0 | 0 | 0 | 0 | 0 | 0 | 0 | 0 | 0 | 0 | 0 | 0 | 0 | 0 | 0 | 0 | 0 | 0 | 0 | 1.434
NCP161 | NCP161AMX185TBG | アクティブ | Yes | Yes | 0 | 8 | 0 | 0 | 0 | 0 | 0.5 | 2 | 86.5 | 0 | 3 | 0.6 | 0 | 0.25 | 0.22 | 0.25 | 0 | 99.28 | 0 | 0.58 | 0 | 0 | 0 | 0 | 0 | 0 | 0 | 0 | 0 | 0 | 0 | 0 | 0 | 65 | 0 | 0 | 35 | 0.13 | 0 | 2.4 | 88 | 9.6 | 0.004 | 100 | 0 | 0.09 | 0 | 0 | 0 | 0 | 100 | 0.03 | 0 | 0 | 0 | 0 | 0 | 0 | 0 | 0 | 0 | 0 | 0 | 0 | 0 | 0 | 0 | 0 | 0 | 0 | 0 | 0 | 0 | 0 | 0 | 1.434
NCP161 | NCP161AMX280TBG | アクティブ | Yes | Yes | 0 | 8 | 0 | 0 | 0 | 0 | 0.5 | 2 | 86.5 | 0 | 3 | 0.6 | 0 | 0.25 | 0.22 | 0.25 | 0 | 99.28 | 0 | 0.58 | 0 | 0 | 0 | 0 | 32 | 0 | 0 | 0 | 68 | 0 | 0 | 0 | 0.13 | 0 | 0 | 0 | 0 | 0 | 0 | 2.4 | 88 | 9.6 | 0.004 | 100 | 0 | 0.09 | 0 | 0 | 0 | 0 | 100 | 0.03 | 0 | 0 | 0 | 0 | 0 | 0 | 0 | 0 | 0 | 0 | 0 | 0 | 0 | 0 | 0 | 0 | 0 | 0 | 0 | 0 | 0 | 0 | 0 | 1.434
NCP161 | NCP161AMX300TBG | アクティブ | Yes | Yes | 0 | 8 | 0 | 0 | 0 | 0 | 0.5 | 2 | 86.5 | 0 | 3 | 0.6 | 0 | 0.25 | 0.22 | 0.25 | 0 | 99.28 | 0 | 0.58 | 0 | 0 | 0 | 0 | 32 | 0 | 0 | 0 | 68 | 0 | 0 | 0 | 0.13 | 0 | 0 | 0 | 0 | 0 | 0 | 2.4 | 88 | 9.6 | 0.004 | 100 | 0 | 0.09 | 0 | 0 | 0 | 0 | 100 | 0.03 | 0 | 0 | 0 | 0 | 0 | 0 | 0 | 0 | 0 | 0 | 0 | 0 | 0 | 0 | 0 | 0 | 0 | 0 | 0 | 0 | 0 | 0 | 0 | 1.434
NCP161 | NCP161AMX320TBG | アクティブ | Yes | Yes | 0 | 8 | 0 | 0 | 0 | 0 | 0.5 | 2 | 86.5 | 0 | 3 | 0.6 | 0 | 0.25 | 0.22 | 0.25 | 0 | 99.28 | 0 | 0.58 | 0 | 0 | 0 | 0 | 32 | 0 | 0 | 0 | 68 | 0 | 0 | 0 | 0.13 | 0 | 0 | 0 | 0 | 0 | 0 | 2.4 | 88 | 9.6 | 0.004 | 100 | 0 | 0.09 | 0 | 0 | 0 | 0 | 100 | 0.03 | 0 | 0 | 0 | 0 | 0 | 0 | 0 | 0 | 0 | 0 | 0 | 0 | 0 | 0 | 0 | 0 | 0 | 0 | 0 | 0 | 0 | 0 | 0 | 1.434
NCP161 | NCP161AMX330TBG | アクティブ | Yes | Yes | 0 | 8 | 0 | 0 | 0 | 0 | 0.5 | 2 | 86.5 | 0 | 3 | 0.6 | 0 | 0.25 | 0.22 | 0.25 | 0 | 99.28 | 0 | 0.58 | 0 | 0 | 0 | 0 | 32 | 0 | 0 | 0 | 68 | 0 | 0 | 0 | 0.13 | 0 | 0 | 0 | 0 | 0 | 0 | 2.4 | 88 | 9.6 | 0.004 | 100 | 0 | 0.09 | 0 | 0 | 0 | 0 | 100 | 0.03 | 0 | 0 | 0 | 0 | 0 | 0 | 0 | 0 | 0 | 0 | 0 | 0 | 0 | 0 | 0 | 0 | 0 | 0 | 0 | 0 | 0 | 0 | 0 | 1.434
NCP161 | NCP161ASN180T1G | アクティブ | Yes | Yes | 5 | 0 | 5 | 2 | 0 | 0 | 0.5 | 0 | 87.5 | 0 | 0 | 5.93 | 0 | 0 | 0.12 | 0 | 2.4 | 97.4 | 0.08 | 8.68 | 0 | 0 | 0 | 0 | 0 | 85 | 0 | 0 | 0 | 0 | 0 | 0 | 0.1 | 0 | 0 | 0 | 0 | 0 | 0 | 7.6 | 91 | 1.4 | 0.06 | 100 | 0 | 0.8 | 1 | 0 | 99 | 0.05 | 0 | 0 | 0 | 0 | 0 | 0 | 0 | 0 | 0 | 0 | 0 | 0 | 0 | 0 | 0 | 0 | 0 | 0 | 0 | 0 | 0 | 0 | 0 | 0 | 0 | 15.62
NCP161 | NCP161ASN250T1G | アクティブ | Yes | Yes | 5 | 0 | 5 | 2 | 0 | 0 | 0.5 | 0 | 87.5 | 0 | 0 | 5.93 | 0 | 0 | 0.12 | 0 | 2.4 | 97.4 | 0.08 | 8.68 | 0 | 0 | 0 | 0 | 0 | 85 | 0 | 0 | 0 | 0 | 0 | 0 | 0.1 | 0 | 0 | 0 | 0 | 0 | 0 | 7.6 | 91 | 1.4 | 0.06 | 100 | 0 | 0.8 | 1 | 0 | 99 | 0.05 | 0 | 0 | 0 | 0 | 0 | 0 | 0 | 0 | 0 | 0 | 0 | 0 | 0 | 0 | 0 | 0 | 0 | 0 | 0 | 0 | 0 | 0 | 0 | 0 | 0 | 15.62
NCP161 | NCP161ASN280T1G | アクティブ | Yes | Yes | 5 | 0 | 5 | 2 | 0 | 0 | 0.5 | 0 | 87.5 | 0 | 0 | 5.93 | 0 | 0 | 0.12 | 0 | 2.4 | 97.4 | 0.08 | 8.68 | 0 | 0 | 0 | 0 | 0 | 85 | 0 | 0 | 0 | 0 | 0 | 0 | 0.1 | 0 | 0 | 0 | 0 | 0 | 0 | 7.6 | 91 | 1.4 | 0.06 | 100 | 0 | 0.8 | 1 | 0 | 99 | 0.05 | 0 | 0 | 0 | 0 | 0 | 0 | 0 | 0 | 0 | 0 | 0 | 0 | 0 | 0 | 0 | 0 | 0 | 0 | 0 | 0 | 0 | 0 | 0 | 0 | 0 | 15.62
NCP161 | NCP161ASN300T1G | アクティブ | Yes | Yes | 5 | 0 | 5 | 2 | 0 | 0 | 0.5 | 0 | 87.5 | 0 | 0 | 5.93 | 0 | 0 | 0.12 | 0 | 2.4 | 97.4 | 0.08 | 8.68 | 0 | 0 | 0 | 0 | 0 | 85 | 0 | 0 | 0 | 0 | 0 | 0 | 0.1 | 0 | 0 | 0 | 0 | 0 | 0 | 7.6 | 91 | 1.4 | 0.06 | 100 | 0 | 0.8 | 1 | 0 | 99 | 0.05 | 0 | 0 | 0 | 0 | 0 | 0 | 0 | 0 | 0 | 0 | 0 | 0 | 0 | 0 | 0 | 0 | 0 | 0 | 0 | 0 | 0 | 0 | 0 | 0 | 0 | 15.62
NCP161 | NCP161ASN330T1G | アクティブ | Yes | Yes | 5 | 0 | 5 | 2 | 0 | 0 | 0.5 | 0 | 87.5 | 0 | 0 | 5.93 | 0 | 0 | 0.12 | 0 | 2.4 | 97.4 | 0.08 | 8.68 | 0.5 | 0 | 0 | 0 | 0 | 99 | 0 | 0 | 0 | 0 | 0 | 0 | 0.1 | 0 | 0 | 0 | 0 | 0 | 0 | 7.6 | 91 | 1.4 | 0.06 | 100 | 0 | 0.8 | 1 | 0 | 99 | 0.05 | 0 | 0 | 0 | 0 | 0 | 0 | 0 | 0 | 0 | 0 | 0 | 0 | 0 | 0 | 0 | 0 | 0 | 0 | 0 | 0 | 0 | 0 | 0 | 0 | 0 | 15.62
NCP161 | NCP161ASN350T1G | アクティブ | Yes | Yes | 5 | 0 | 5 | 2 | 0 | 0 | 0.5 | 0 | 87.5 | 0 | 0 | 5.93 | 0 | 0 | 0.12 | 0 | 2.4 | 97.4 | 0.08 | 8.68 | 0 | 0 | 0 | 0 | 0 | 85 | 0 | 0 | 0 | 0 | 0 | 0 | 0.1 | 0 | 0 | 0 | 0 | 0 | 0 | 7.6 | 91 | 1.4 | 0.06 | 100 | 0 | 0.8 | 1 | 0 | 99 | 0.05 | 0 | 0 | 0 | 0 | 0 | 0 | 0 | 0 | 0 | 0 | 0 | 0 | 0 | 0 | 0 | 0 | 0 | 0 | 0 | 0 | 0 | 0 | 0 | 0 | 0 | 15.62
NCP161 | NCP161ASN500T1G | アクティブ | Yes | Yes | 5 | 0 | 5 | 2 | 0 | 0 | 0.5 | 0 | 87.5 | 0 | 0 | 5.93 | 0 | 0 | 0.12 | 0 | 2.4 | 97.4 | 0.08 | 8.68 | 0 | 0 | 0 | 0 | 0 | 85 | 0 | 0 | 0 | 0 | 0 | 0 | 0.1 | 0 | 0 | 0 | 0 | 0 | 0 | 7.6 | 91 | 1.4 | 0.06 | 100 | 0 | 0.8 | 1 | 0 | 99 | 0.05 | 0 | 0 | 0 | 0 | 0 | 0 | 0 | 0 | 0 | 0 | 0 | 0 | 0 | 0 | 0 | 0 | 0 | 0 | 0 | 0 | 0 | 0 | 0 | 0 | 0 | 15.62
NCP161 | NCP161BFCS250T2G | アクティブ | Yes | Yes | 0 | 0 | 0 | 0 | 0 | 0 | 0 | 0 | 0 | 0 | 0 | 0 | 0 | 0 | 0 | 0 | 0 | 0 | 0 | 0 | 0 | 0 | 0 | 0 | 0 | 0 | 0 | 0 | 0 | 0 | 0 | 0 | 0 | 0 | 0 | 0 | 0 | 0 | 0 | 0 | 0 | 0 | 0 | 100 | 0 | 0.2386 | 0 | 0 | 0 | 0 | 0 | 0 | 0 | 0 | 0 | 100 | 0.0085 | 0.67 | 99.33 | 0.0076 | 0 | 0 | 0 | 2.6 | 96.8 | 0.6 | 0.0902 | 0 | 0 | 0 | 0 | 0 | 0 | 0 | 0 | 0.3449
NCP161 | NCP161BFCS330T2G | アクティブ | Yes | Yes | 0 | 0 | 0 | 0 | 0 | 0 | 0 | 0 | 0 | 0 | 0 | 0 | 0 | 0 | 0 | 0 | 0 | 0 | 0 | 0 | 0 | 0 | 0 | 0 | 0 | 0 | 0 | 0 | 0 | 0 | 0 | 0 | 0 | 0 | 0 | 0 | 0 | 0 | 0 | 0 | 0 | 0 | 0 | 100 | 0 | 0.2386 | 0 | 0 | 0 | 0 | 0 | 0 | 0 | 0 | 0 | 100 | 0.0085 | 0.67 | 99.33 | 0.0076 | 0 | 0 | 0 | 2.6 | 96.8 | 0.6 | 0.0902 | 0 | 0 | 0 | 0 | 0 | 0 | 0 | 0 | 0.3449
NCP161 | NCP161BFCS350T2G | アクティブ | Yes | Yes | 0 | 0 | 0 | 0 | 0 | 0 | 0 | 0 | 0 | 0 | 0 | 0 | 0 | 0 | 0 | 0 | 0 | 0 | 0 | 0 | 0 | 0 | 0 | 0 | 0 | 0 | 0 | 0 | 0 | 0 | 0 | 0 | 0 | 0 | 0 | 0 | 0 | 0 | 0 | 0 | 0 | 0 | 0 | 100 | 0 | 0.2386 | 0 | 0 | 0 | 0 | 0 | 0 | 0 | 0 | 0 | 100 | 0.0085 | 0.67 | 99.33 | 0.0076 | 0 | 0 | 0 | 2.6 | 96.8 | 0.6 | 0.0902 | 0 | 0 | 0 | 0 | 0 | 0 | 0 | 0 | 0.3449
NCP161 | NCP161BFCS450T2G | アクティブ | Yes | Yes | 0 | 0 | 0 | 0 | 0 | 0 | 0 | 0 | 0 | 0 | 0 | 0 | 0 | 0 | 0 | 0 | 0 | 0 | 0 | 0 | 0 | 0 | 0 | 0 | 0 | 0 | 0 | 0 | 0 | 0 | 0 | 0 | 0 | 0 | 0 | 0 | 0 | 0 | 0 | 0 | 0 | 0 | 0 | 100 | 0 | 0.2386 | 0 | 0 | 0 | 0 | 0 | 0 | 0 | 0 | 0 | 100 | 0.0085 | 0.67 | 99.33 | 0.0076 | 0 | 0 | 0 | 2.6 | 96.8 | 0.6 | 0.0902 | 0 | 0 | 0 | 0 | 0 | 0 | 0 | 0 | 0.3449
NCP161 | NCP161BFCT180T2G | アクティブ | Yes | Yes | 0 | 0 | 0 | 0 | 0 | 0 | 0 | 0 | 0 | 0 | 0 | 0 | 0 | 0 | 0 | 0 | 0 | 0 | 0 | 0 | 0 | 0 | 0 | 0 | 0 | 0 | 0 | 0 | 0 | 0 | 0 | 0 | 0 | 0 | 0 | 0 | 0 | 0 | 0 | 0 | 0 | 0 | 0 | 100 | 0 | 0.21966 | 0 | 0 | 0 | 0 | 0 | 0 | 100 | 0 | 0.02444 | 100 | 0.0059 | 0 | 0 | 0 | 11.2 | 88.8 | 0.00043 | 0 | 0 | 0 | 0 | 100 | 0.01527 | 11.2 | 88.8 | 0.0005 | 0 | 0 | 0 | 0.26620
NCP161 | NCP161BFCT250T2G | アクティブ | Yes | Yes | 0 | 0 | 0 | 0 | 0 | 0 | 0 | 0 | 0 | 0 | 0 | 0 | 0 | 0 | 0 | 0 | 0 | 0 | 0 | 0 | 0 | 0 | 0 | 0 | 0 | 0 | 0 | 0 | 0 | 0 | 0 | 0 | 0 | 0 | 0 | 0 | 0 | 0 | 0 | 0 | 0 | 0 | 0 | 99.4318 | 0.568182 | 0.24779 | 0 | 0 | 0 | 0 | 0 | 0 | 24.7 | 75.3 | 0.0438 | 100 | 0.00637 | 0 | 0 | 0 | 0 | 0 | 0 | 0 | 0 | 0 | 0 | 0 | 0 | 0 | 0 | 0 | 1.77 | 98.23 | 0.015771 | 0.313731
NCP161 | NCP161BFCT280T2G | アクティブ | Yes | Yes | 0 | 0 | 0 | 0 | 0 | 0 | 0 | 0 | 0 | 0 | 0 | 0 | 0 | 0 | 0 | 0 | 0 | 0 | 0 | 0 | 0 | 0 | 0 | 0 | 0 | 0 | 0 | 0 | 0 | 0 | 0 | 0 | 0 | 0 | 0 | 0 | 0 | 0 | 0 | 0 | 0 | 0 | 0 | 100 | 0 | 0.21966 | 0 | 0 | 0 | 0 | 0 | 0 | 100 | 0 | 0.02444 | 100 | 0.0059 | 0 | 0 | 0 | 11.2 | 88.8 | 0.00043 | 0 | 0 | 0 | 0 | 100 | 0.01527 | 11.2 | 88.8 | 0.0005 | 0 | 0 | 0 | 0.26620
NCP161 | NCP161BFCT500T2G | アクティブ | Yes | Yes | 0 | 0 | 0 | 0 | 0 | 0 | 0 | 0 | 0 | 0 | 0 | 0 | 0 | 0 | 0 | 0 | 0 | 0 | 0 | 0 | 0 | 0 | 0 | 0 | 0 | 0 | 0 | 0 | 0 | 0 | 0 | 0 | 0 | 0 | 0 | 0 | 0 | 0 | 0 | 0 | 0 | 0 | 0 | 99.4318 | 0.568182 | 0.24779 | 0 | 0 | 0 | 0 | 0 | 0 | 24.7 | 75.3 | 0.0438 | 100 | 0.00637 | 0 | 0 | 0 | 0 | 0 | 0 | 0 | 0 | 0 | 0 | 0 | 0 | 0 | 0 | 0 | 1.77 | 98.23 | 0.015771 | 0.313731
NCP161 | NCP161BMX180TBG | アクティブ | Yes | Yes | 0 | 8 | 0 | 0 | 0 | 0 | 0.5 | 2 | 86.5 | 0 | 3 | 0.6 | 0 | 0.25 | 0.22 | 0.25 | 0 | 99.28 | 0 | 0.58 | 0 | 0 | 0 | 0 | 0 | 0 | 0 | 0 | 0 | 0 | 0 | 0 | 0 | 65 | 0 | 0 | 35 | 0.13 | 0 | 2.4 | 88 | 9.6 | 0.004 | 100 | 0 | 0.09 | 0 | 0 | 0 | 0 | 100 | 0.03 | 0 | 0 | 0 | 0 | 0 | 0 | 0 | 0 | 0 | 0 | 0 | 0 | 0 | 0 | 0 | 0 | 0 | 0 | 0 | 0 | 0 | 0 | 0 | 1.434
NCP161 | NCP161BMX250TBG | アクティブ | Yes | Yes | 0 | 8 | 0 | 0 | 0 | 0 | 0.5 | 2 | 86.5 | 0 | 3 | 0.6 | 0 | 0.25 | 0.22 | 0.25 | 0 | 99.28 | 0 | 0.58 | 0 | 0 | 0 | 0 | 32 | 0 | 0 | 0 | 68 | 0 | 0 | 0 | 0.13 | 0 | 0 | 0 | 0 | 0 | 0 | 2.4 | 88 | 9.6 | 0.004 | 100 | 0 | 0.09 | 0 | 0 | 0 | 0 | 100 | 0.03 | 0 | 0 | 0 | 0 | 0 | 0 | 0 | 0 | 0 | 0 | 0 | 0 | 0 | 0 | 0 | 0 | 0 | 0 | 0 | 0 | 0 | 0 | 0 | 1.434
NCP161 | NCP161BMX280TBG | アクティブ | Yes | Yes | 0 | 8 | 0 | 0 | 0 | 0 | 0.5 | 2 | 86.5 | 0 | 3 | 0.6 | 0 | 0.25 | 0.22 | 0.25 | 0 | 99.28 | 0 | 0.58 | 0 | 0 | 0 | 0 | 32 | 0 | 0 | 0 | 68 | 0 | 0 | 0 | 0.13 | 0 | 0 | 0 | 0 | 0 | 0 | 2.4 | 88 | 9.6 | 0.004 | 100 | 0 | 0.09 | 0 | 0 | 0 | 0 | 100 | 0.03 | 0 | 0 | 0 | 0 | 0 | 0 | 0 | 0 | 0 | 0 | 0 | 0 | 0 | 0 | 0 | 0 | 0 | 0 | 0 | 0 | 0 | 0 | 0 | 1.434
NCP161 | NCP161BMX330TBG | アクティブ | Yes | Yes | 0 | 8 | 0 | 0 | 0 | 0 | 0.5 | 2 | 86.5 | 0 | 3 | 0.6 | 0 | 0.25 | 0.22 | 0.25 | 0 | 99.28 | 0 | 0.58 | 0 | 0 | 0 | 0 | 32 | 0 | 0 | 0 | 68 | 0 | 0 | 0 | 0.13 | 0 | 0 | 0 | 0 | 0 | 0 | 2.4 | 88 | 9.6 | 0.004 | 100 | 0 | 0.09 | 0 | 0 | 0 | 0 | 100 | 0.03 | 0 | 0 | 0 | 0 | 0 | 0 | 0 | 0 | 0 | 0 | 0 | 0 | 0 | 0 | 0 | 0 | 0 | 0 | 0 | 0 | 0 | 0 | 0 | 1.434
NCP161 | NCP161BMX350TBG | アクティブ | Yes | Yes | 0 | 8 | 0 | 0 | 0 | 0 | 0.5 | 2 | 86.5 | 0 | 3 | 0.6 | 0 | 0.25 | 0.22 | 0.25 | 0 | 99.28 | 0 | 0.58 | 0 | 0 | 0 | 0 | 32 | 0 | 0 | 0 | 68 | 0 | 0 | 0 | 0.13 | 0 | 0 | 0 | 0 | 0 | 0 | 2.4 | 88 | 9.6 | 0.004 | 100 | 0 | 0.09 | 0 | 0 | 0 | 0 | 100 | 0.03 | 0 | 0 | 0 | 0 | 0 | 0 | 0 | 0 | 0 | 0 | 0 | 0 | 0 | 0 | 0 | 0 | 0 | 0 | 0 | 0 | 0 | 0 | 0 | 1.434
NCP161 | NCP161BMX514TBG | アクティブ | Yes | Yes | 0 | 8 | 0 | 0 | 0 | 0 | 0.5 | 2 | 86.5 | 0 | 3 | 0.6 | 0 | 0.25 | 0.22 | 0.25 | 0 | 99.28 | 0 | 0.58 | 0 | 0 | 0 | 0 | 32 | 0 | 0 | 0 | 68 | 0 | 0 | 0 | 0.13 | 0 | 0 | 0 | 0 | 0 | 0 | 2.4 | 88 | 9.6 | 0.004 | 100 | 0 | 0.09 | 0 | 0 | 0 | 0 | 100 | 0.03 | 0 | 0 | 0 | 0 | 0 | 0 | 0 | 0 | 0 | 0 | 0 | 0 | 0 | 0 | 0 | 0 | 0 | 0 | 0 | 0 | 0 | 0 | 0 | 1.434
含有材料開示の免責事項
注：弊社は、最も正確な情報を提供するよう細心の注意を払っておりますが、
データは下請け業者または原材料供給業者から提供される範囲に基づいて編集されており、その完全性および正確性を保証することはできないため
機密情報保護のために下請け業者または原材料供給業者から一部の情報が提供されていない可能性があるため。
この情報は、上記の要素に基づくこれらのパーツの推定平均重量です
予測される重大な有毒金属成分を保証するものではありません。これらの予測には、最終製品のシリコン・デバイスに含まれるドーパントおよび金属素材のトレース・レベルは含まれません
これらの予測には、最終製品のシリコン・デバイスに含まれるドーパントおよび金属素材の痕跡程度は含まれません。
There is no intentional use of RoHS restricted substances.
Lead (Pb) and lead oxide (PbO) are exempted with the RoHS exemption 7(a), 7(c) and 15.
材料組成計算の詳細については、以下に示す弊社のProduct Chemical Content Brochure (製品含有化学物質ブローシャ)をクリックしてご覧ください: